## Erläuterung Explication
Ökobilanzdaten im Baubereich KBOB / ecobau / IPB 2009/1:2022, Version 8.0 |  |  |  | Données écobilans dans la construction
Die Ökobilanz-Kennwerte wurden mit aktualisierten Hintergrunddaten (UVEK Ökobilanzdatenbestand DQRv2:2022) gerechnet. Neu werden in der Excel-Datei die Indikatoren "Primärenergie, stofflich genutzt" (differenziert nach erneuerbar und nicht erneuerbar) sowie der Gehalt an biogenem Kohlenstoff (in kg C) aufgeführt. Zudem wurden die Sachbilanzen einzelner Baumaterialien (Durchschnitt und herstellerspezifische), Gebäudetechnikelemente, Energiesysteme, Transportsysteme und Entsorgung aktualisiert beziehungsweise neu hinzugefügt. Legende: schwarz: aktualisierte Hintergrunddaten (Sachbilanzdaten unverändert) rot: - Zahlen in rot: Sachbilanz- und Hintergrunddaten bei bestehenden Datensätzen aktualisiert (z.B. ID-Nr. 00.001) - ganze Zeile rot: Datensatz neu in die KBOB/ecobau-Liste 2009/1:2022 aufgenommen (z.B. ID-Nr. 03.021) blau schattiert : hersteller- oder herstellerregionenspezifische Datensätze |  | WICHTIGER HINWEIS: Für biogenen Kohlenstoff in Baumaterialien (eingebettet in Holz und anderen nachwachsenden Rohstoffen, beziehungsweise eingebaut durch Rekarbonatisierung von Betongranulat oder das Beimischen von Pflanzenkohle) werden keine Negativemissionen ausgewiesen. Regeln zur Anrechnung von Negativemissionen sind auf Ebene Gebäude festzulegen und in der Gebäudeökobilanz anzuwenden. Sortierkriterien für die KBOB-Ökobilanzdaten 2022: 1. Gruppe gemäss vorderem Teil der ID-Nummer (z.B. ID-Nr. 06.xxx) 2. innerhalb Gruppe alphabetisch nach Name in deutscher Sprache Diese Datei ist auf www.kbob.admin.ch/kbob/de/home/themen-leistungen/nachhaltiges-bauen/oekobilanzdaten_baubereich.html und auf https://www.ecobau.ch/de/instrumente/oekobilanzen platziert. Eine pdf-Datei «Ökobilanzdaten im Baubereich 2009/1:2022» wird nicht mehr angeboten.
Gesamtbewertung | Teilbewertung
UBP'21 | Primärenergie (PE) |  | Treibhausgasemissionen (THG-E) | biogener Kohlenstoffgehalt
| erneuerbar | nicht erneuerbar (Graue Energie)
Die Umweltbelastungspunkte 2021 (UBP'21) gemäss der Methode der ökologischen Knappheit quantifizieren die Umweltbelastungen durch die Nutzung von Energie- und stofflichen Ressourcen, von Land und Süsswasser, durch Emissionen in Luft, Gewässer und Boden, durch die Ablagerung von Rückständen aus der Abfallbehandlung sowie durch Verkehrslärm. | Die erneuerbare Primärenergie quantifiziert den kumulierten Energieaufwand der erneuerbaren Energieträger. Die erneuerbaren Energieträger umfassen Wasserkraft, Holz / Biomasse (ohne Kahlschlag von Primärwäldern), Sonnen-, Wind-, geothermische Energie und Umgebungswärme. Primärenergie erneuerbar und nicht erneuerbar bilden addiert die Primärenergie gesamt. Stofflich und energetisch genutzte Primärenergie werden separat ausgewiesen (in der Excel-Version). | Die nicht erneuerbare Primärenergie (Graue Energie) quantifiziert den kumulierten Energieaufwand der fossilen und nuklearen Energieträger sowie Holz aus Kahlschlag von Primärwäldern. Primärenergie erneuerbar und nicht erneuerbar bilden addiert die Primärenergie gesamt. Stofflich und energetisch genutzte Primärenergie werden separat ausgewiesen (in der Excel-Version). | Die Treibhausgasemissionen quantifizieren die kumulierten Wirkungen verschiedener Treibhausgase bezogen auf die Leitsubstanz CO2. Die Treibhauswirkung wird auf Basis der Treibhauspotenziale des 5. Sachstandberichts des IPCC (2013) quantifiziert. Biogenes CO2 wird als nicht klimawirksam betrachtet. Sein Treibhauspotenzial ist 0 kg CO2-eq/kg. Von Verkehrsflugzeugen emittiertes CO2 hat ein Treibhauspotenzial von 2.5 kg CO2-eq/kg (RFI-Faktor 2.5). | Der biogene Kohlenstoffgehalt quantifiziert den in den Baumaterialien und Bauelementen (z.B. Fensterrahmen) enthaltenen biogenen Kohlenstoff, ausgedrückt in "kg C".
Die Umweltauswirkungen der Teilbewertungen sind in der Gesamtbewertung UBP enthalten. | Diese Kenngrösse ist Teil der Betrachtung gemäss 2000 Watt Gesellschaft. Mit der Summe aus Primärenergie erneuerbar und nicht erneuerbar wird die dem Gebäude zugeführte Energiemenge (Endenergie) gemäss Merkblatt SIA 2031 «Energieausweis für Gebäude» bewertet. | Mit dieser Kenngrösse wird die Bezugsgrösse gemäss Merkblatt SIA 2032 «Graue Energie von Gebäuden» und gemäss Merkblatt SIA 2040 „SIA-Effizienzpfad Gebäude“ bewertet. | Mit dieser Kenngrösse werden die dem Gebäude zugeführte Energiemenge gemäss Merkblatt SIA 2031 «Energieausweis für Gebäude», die Bezugsgrösse gemäss Merkblatt SIA 2032 «Graue Energie von Gebäuden» sowie der Energieverbrauch gemäss Merkblatt SIA 2040 «SIA-Effizienzpfad Energie» bewertet. | Mit dieser Kenngrösse wird der in Holz, Stroh und weiteren nachwachsenden Rohstoffen enhaltene Kohlenstoff quantifiziert. Diese Kenngrösse basiert auf der europäischen Norm EN 15804:2012+A2:2019 zu den Grundregeln von Umweltproduktdeklarationen für die Produktkategorie Baumaterialien.
Die Beurteilung mit den Ökofaktoren Schweiz 2021 gemäss der Methode der ökologischen Knappheit zeigt in Umweltbelastungspunkten (UBP'21) ein vollständiges Bild der Umweltauswirkungen auf und basiert auf der Schweizerischen Umweltpolitik. Sie entspricht den Anforderungen eines „true and fair view“ bezüglich Umweltinformationen. |  | Die nicht erneuerbare Primärenergie (Graue Energie) ist ein im Baubereich etablierter Kennwert. Die Instrumente des Vereins ecobau (ecoDevis, ecoBKP-Merkblätter, ecoProdukte) sowie die Tools für die Berechnung der Erstellungsenergie für das Gebäudelabel Minergie-ECO stützen sich für eine gesamtheitliche Beurteilung neben zusätzlichen ökologischen Merkmalen auf diese Teilbewertung ab. | Die in dieser Liste ausgewiesenen Treibhausgasemissionen sind ein Kennwert für die Klimaerwärmung. Sie sind nicht gleichbedeutend mit dem standortgebundenen CO2-Ausstoss, welcher Gegenstand von Zielvereinbarungen zwischen Emittenten und der Eidgenossenschaft im Rahmen des CO2-Gesetzes ist. | Der in dieser Liste ausgewiesene biogene Kohlenstoffgehalt ist ein Kennwert für die Menge der in Gebäuden verbauten Baumaterialien auf Basis nachwachsender Rohstoffe.
Ökobilanzen basieren auf Modellen, die von Wertvorstellungen geprägt sind. Somit sind die Ergebnisse nicht wertfrei. In dieser Liste wurde für alle Materialien dieselbe Modellierungsmethode verwendet. Werden andere Modellierungsmethoden verwendet, können die Ergebnisse anders aussehen. Diese Informationen stammen aus zuverlässigen Quellen. Die Autoren oder ihre Organisationen lehnen jedoch jegliche Haftung für Schäden oder Verluste ab, die durch die Verwendung dieser Angaben entstehen könnten. Die Verantwortung für die Nutzung der Informationen liegt ausschliesslich bei den sie Verwendenden. Das Aufführen von Baumaterialien in dieser Liste bedeutet nicht zwingend, dass die aufgelisteten Materialien alle einschlägigen Normen erfüllen.
Les valeurs relatives aux écobilans ont été calculées sur la base des données fondamentales actuelles (base de données des écobilans DQRv2:2022 du DETEC). L'indice «énergie primaire, Utilisée sous forme de matière» (différenciée entre renouvelable et non renouvelable) remplace dorénavant la concentration en hydrate de carbone biogène (en kg C). En outre, les données des écobilans de tous les matériaux (valeur moyenne et indice de fabrication), de la technique du bâtiment, de l'énergie, des transports et des déchets ont été mises à jour ou complétées. Légende: noir: données fondamentales actualisées (bilans inchangés) rouge: - chiffres en rouge: données fondamentales et données des écobilans actualisées pour les groupes de données existants (par ex. n° ID 00.001). - toute la cellule en rouge: groupe de données ajouté à la recommandation de la KBOB 2009/1:2022 (par ex. n° ID 03.021) bleu: données spécifiques aux fabricants et aux régions de production (disponibles en format Excel uniquement) |  | Critères de tri pour la liste des écobilans de la KBOB 2022 1. groupes selon la première partie du no d'identification (par ex. no ID 06.xxx) 2. au sein des groupes, désignations en allemand par ordre alphabétique REMARQUE IMPORTANTE : Aucune émission négative n'est comptabilisée pour le carbone biogénique contenu dans les matériaux de construction (incorporé dans le bois et autres matières premières renouvelables, ou incorporé par recarbonatation des granulats de béton ou par ajout de charbon végétal). Les règles de comptabilisation des émissions négatives doivent être définies au niveau du bâtiment et appliquées dans l'écobilan du bâtiment. Ce fichier est placé sur www.kbob.admin.ch/kbob/fr/home/themen-leistungen/nachhaltiges-bauen/oekobilanzdaten_baubereich.html et sur https://www.ecobau.ch/fr/instruments/donnees-des-ecobilans. Un fichier pdf « Données d'écobilan dans le domaine de la construction 2009/1:2022 » n'est plus proposé.
Évaluation globale | Évaluation partielle
UBP'21 | Énergie primaire |  | Émissions de gaz à effet de serre | Teneur en carbone biogène
| renouvelable | non renouvelable énergie grise
Les Ecopoints 2021 (UBP'21) quantifient les charges environnementales résultant de l'utilisation des ressources matérielles et énergétiques, de la terre et de l'eau douce, des émissions dans l'air, l'eau et le sol, du dépôt de résidus découlant du traitement des déchets ainsi que du bruit de la circulation. | L'énergie primaire renouvelable indique l'énergie cumulée des sources renouvelables. Les sources d'énergie renouvelables comprennent la force hydraulique, le bois/la biomasse (sans déboisement de forêts primaires), l'énergie solaire, éolienne et géothermique ainsi que la chaleur ambiante. L'énergie primaire se compose de l'énergie primaire renouvelable et de l'énergie primaire non renouvelable. | L'énergie non renouvelable (énergie grise) indique l'énergie cumulée de la consommation énergétique fossile et nucléaire ainsi que le bois issu du déboisement de forêts primaires. L'énergie primaire se compose de l'énergie primaire renouvelable et de l'énergie primaire non renouvelable. Les énergies primaires Utilisées sous forme de matière et d'énergie sont différenciées (dans la version Excel). | L'effet de serre évalue les effets cumulés de différents gaz à effet de serre par rapport à la substance principale qu'est le CO2. L'effet de serre est quantifié sur la base du potentiel de réchauffement évoqué dans le cinquième rapport d'évaluation (2013) du GIEC. Le CO2 biogénique est considéré comme n'ayant pas d'impact sur le climat. Son potentiel de réchauffement climatique est de 0 kg CO2-eq/kg. Le CO2 émis par les avions de ligne a un potentiel d'effet de serre de 2,5 kg CO2-eq/kg (facteur RFI 2,5). | La teneur en carbone biogène quantifie le carbone biogène contenu dans les matériaux de construction et les éléments de construction (par exemple, les cadres de fenêtres), exprimé en «kg C».
Les répercussions sur l'environnement des évaluations partielles sont prises en compte dans l'évaluation globale UPB. | Cette valeur fait partie des observations contenues dans le projet Société à 2000 watts. La consommation d'énergie du bâtiment (énergie finale) est évaluée conformément à la fiche technique SIA 2031 «Certificat énergétique des bâtiments». | Cette valeur permet d'évaluer l'énergie grise selon la fiche technique SIA 2032 «Énergie grise des bâtiments» et la fiche technique SIA 2040 «En route pour l'efficacité énergétique». | Cette valeur permet d'évaluer la consommation totale d'un bâtiment selon la fiche technique SIA 2031 «Certificat énergétique des bâtiments», les émissions de gaz à effet de serre des matériaux selon la fiche technique SIA 2032 «Énergie grise des bâtiments» ainsi que la consommation d'énergie selon la fiche technique SIA 2040 «La voie SIA vers l'efficacité énergétique». | Ce paramètre permet de quantifier le carbone contenu dans le bois, la paille et d'autres matières premières renouvelables. Il est basé sur la norme européenne EN 15804:2012+A2:2019 relative aux règles de base des déclarations environnementales de produits pour la catégorie de produits matériaux de construction.
L'évaluation fondée sur la méthode de la raréfaction des ressources fournit une récapitulation complète des répercussions sur l'environnement à l'aide d'écopoints (UBP'21) et se fonde sur la politique environnementale suisse. Elle répond au principe de l'image fidèle («True and Fair View») en ce qui concerne l'information en matière d'environnement. |  | L'énergie primaire non renouvelable (énergie grise) est une valeur connue dans la construction, elle est indiquée séparément. Plusieurs instruments de l'association ecobau (ecoDevis, Les fiches ecoCFC, ecoProduits) ainsi que les outils de calcul de l'énergie de construction pour le label de bâtiment Minergie-ECO s'appuient aujourd'hui, pour une évaluation générale, sur cette évaluation partielle, en plus des caractéristiques écologiques. | L'effet de serre dont il est question dans la présente recommandation est un indice du réchauffement climatique. Il n'est pas comparable avec l'émission de CO2 liée à l'emplacement et dont les objectifs doivent être fixés, en relation avec la loi sur le CO2, dans le cadre d'une négociation entre les émetteurs et la Confédération. | La teneur en carbone biogène indiquée dans cette recommandation est une indication de la quantité de matériaux de construction à base de matières premières renouvelables utilisés dans les bâtiments.
Les éco-bilans se fondent sur des modèles empreints de valeurs. Par conséquent, les résultats ne sont pas neutres. Dans la présente recommandation, tous les matériaux se basent sur la même méthode de modélisation. Si d'autres méthodes sont utilisées, les résultats peuvent différer. Ces informations ont été obtenues de sources jugées fiables. Toutefois, les auteurs ou leurs organisations déclinent toute responsabilité pour des dégâts ou pertes résultant de l'utilisation de celles-ci. Vous êtes entièrement responsables de l'utilisation de ces informations. La présence de matériaux de construction dans cette liste ne signifie pas nécessairement que les matériaux répertoriés répondent à toutes les normes applicables.

## Baumaterialien Matériaux
|  | Ökobilanzdaten im Baubereich | [12 empty] | KBOB / ecobau / IPB 2009/1:2022, Version 8.0 | [13 empty] | Données écobilans dans la construction
[8 empty] | Summe | Summe |  | Summe |  |  | Summe |  | Total, renewable |  | Energie st, erneuerbar | Total, renewable |  | Total, non-renewable |  | Energie st, nicht erneuerbar | Total, non-renewable |  | IPCC GWP 100a, specific CF for aviation | IPCC GWP 100a, specific CF for aviation | Biogener Kohlenstoff
ID-Nummer | UUID-Nummer | BAUMATERIALIEN | ID-Nummer Entsorgung | Entsorgung | Rohdichte/ Flächen-masse | Bezug Référence | UBP'21 |  |  | Primärenergie Energie primaire | [14 empty] | Treibhausgas- emissionen |  |  | Biogener Kohlenstoff Carbone biogène | MATÉRIAUX DE CONSTRUCTON | Élimination
No d'identi-fication |  |  | No d'identification Déchets |  |  |  | UBP'21 |  |  | gesamt |  |  |  |  | erneuerbar |  |  |  |  | nicht erneuerbar (Graue Energie) |  |  |  |  | Emissions de gaz
[5 empty] | Masse volumique/ surface |  |  |  |  | globale |  |  |  |  | renouvelable |  |  |  |  | non renouvelable (énergie grise) |  |  |  |  | à effet de serre
|  | Hinweis: Anzeigen der herstellerspezifischen und herstellerregionenspezifischen Daten durch Anklicken der '+' am linken Rand. |  |  |  |  | Total | Herstellung | Entsorgung | Total | Herstellung total | Herstellung energetisch genutzt | Herstellung stofflich genutzt | Entsorgung | Total | Herstellung total | Herstellung energetisch genutzt | Herstellung stofflich genutzt | Entsorgung | Total | Herstellung total | Herstellung energetisch genutzt | Herstellung stofflich genutzt | Entsorgung | Total | Herstellung | Entsorgung | im Produkt enthalten | Remarque: Affichage des données spécifiques aux fabricants et aux régions de production en cliquant sur les '+' sur le bord gauche.
[7 empty] | Total | Fabrication | Élimination | Total | Total fabrication | Utilisé sous forme énergétique fabrication | Utilisé sous forme de matière fabrication | Élimination | Total | Total fabrication | Utilisé sous forme énergétique fabrication | Utilisé sous forme de matière fabrication | Élimination | Total | Total fabrication | Utilisé sous forme énergétique fabrication | Utilisé sous forme de matière fabrication | Élimination | Total | Fabrication | Élimination | Contenu dans le produit
[7 empty] | UBP | UBP | UBP | kWh oil-eq | kWh oil-eq | kWh oil-eq | kWh oil-eq | kWh oil-eq | kWh oil-eq | kWh oil-eq | kWh oil-eq | kWh oil-eq | kWh oil-eq | kWh oil-eq | kWh oil-eq | kWh oil-eq | kWh oil-eq | kWh oil-eq | kg CO2-eq | kg CO2-eq | kg CO2-eq | kg C
0 |  | Vorbereitungsarbeiten |  |  | - | [23 empty] | Travaux de préparation
00.001 | 1C0034A0-2E93-4622-AB2F-B6C7BDC0A9A4 | Baugrubensicherung, Bohrpfahlwand, gespriesst | 91.074 | Entsorgung, Baugrubensicherung, Bohrpfahlwand, gespriesst | 4883.55 | m2 | 1300000 | 1140000 | 167000 | 2250 | 2000 | 2000 | 0 | 257 | 132 | 123 | 123 | 0 | 9.21 | 2120 | 1870 | 1870 | 0 | 248 | 861 | 801 | 60.5 | 0 | Blindage de fouille, paroi parisienne, étayé | Élimination, blindage de fouille, paroi parisienne, étayé
00.002 | EE35298F-D4F1-4FBF-8F21-914AC601204F | Baugrubensicherung, Bohrpfahlwand, unverankert | 91.075 | Entsorgung, Baugrubensicherung, Bohrpfahlwand, unverankert | 4830.25 | m2 | 1230000 | 1070000 | 167000 | 2060 | 1800 | 1800 | 0 | 257 | 117 | 108 | 108 | 0 | 9.21 | 1940 | 1690 | 1690 | 0 | 248 | 822 | 761 | 60.5 | 0 | Blindage de fouille, paroi parisienne, flottant | Élimination, blindage de fouille, paroi parisienne, flottant
00.003 | E6266550-4DA7-4AC1-9967-35D378CCA917 | Baugrubensicherung, Bohrpfahlwand, verankert | 91.076 | Entsorgung, Baugrubensicherung, Bohrpfahlwand, verankert | 3282.663 | m2 | 846000 | 736000 | 111000 | 1500 | 1330 | 1330 | 0 | 170 | 105 | 99.3 | 99.3 | 0 | 6.08 | 1390 | 1230 | 1230 | 0 | 164 | 535 | 495 | 40 | 0 | Blindage de fouille, paroi parisienne, fixe | Élimination, blindage de fouille, paroi parisienne, fixe
00.004 | B49F5C35-D26E-4EBD-9736-51937285D583 | Baugrubensicherung, Nagelwand | 91.077 | Entsorgung, Baugrubensicherung, Nagelwand | 718.1875 | m2 | 188000 | 164000 | 24300 | 320 | 283 | 283 | 0 | 37.3 | 23 | 21.7 | 21.7 | 0 | 1.34 | 297 | 261 | 261 | 0 | 35.9 | 121 | 112 | 8.78 | 0 | Blindage de fouille, paroi clouée | Élimination, blindage de fouille, paroi clouée
00.005 | F0E2CA61-381A-42B0-9331-F3A3B092171A | Baugrubensicherung, Rühlwand, auskragend | 91.078 | Entsorgung, Baugrubensicherung, Rühlwand, auskragend | 1258.7234 | m2 | 436000 | 397000 | 39000 | 984 | 924 | 924 | 0 | 59.8 | 109 | 107 | 107 | 0 | 2.17 | 875 | 817 | 817 | 0 | 57.6 | 270 | 256 | 14.2 | 0 | Blindage de fouille, paroi berlinoise, en porte-à-faux | Élimination, blindage de fouille, paroi berlinoise, en porte-à-faux
00.006 | FB6C7A79-69B2-4F61-A8D9-FAD72DBB5ACD | Baugrubensicherung, Rühlwand, gespriesst | 91.079 | Entsorgung, Baugrubensicherung, Rühlwand, gespriesst | 775.9712 | m2 | 305000 | 282000 | 22800 | 685 | 650 | 650 | 0 | 35 | 48.1 | 46.8 | 46.8 | 0 | 1.26 | 637 | 603 | 603 | 0 | 33.8 | 187 | 178 | 8.26 | 0 | Blindage de fouille, paroi berlinoise, étayé | Élimination, blindage de fouille, paroi berlinoise, étayé
00.007 | 4E562FDF-A73E-4E7E-8C56-B7B5068A19EC | Baugrubensicherung, Rühlwand, verankert | 91.080 | Entsorgung, Baugrubensicherung, Rühlwand, verankert | 862.090725 | m2 | 319000 | 293000 | 26400 | 688 | 647 | 647 | 0 | 40.5 | 46.7 | 45.3 | 45.3 | 0 | 1.45 | 641 | 602 | 602 | 0 | 39 | 197 | 187 | 9.54 | 0 | Blindage de fouille, paroi berlinoise, fixe | Élimination, blindage de fouille, paroi berlinoise, fixe
00.008 | F4CB3C0F-DD23-4821-9DAC-7CBFB57B2AD1 | Baugrubensicherung, Schlitzwand, 400 mm | 91.081 | Entsorgung, Baugrubensicherung, Schlitzwand, 400mm | 2487.5 | m2 | 777000 | 693000 | 84200 | 1250 | 1120 | 1120 | 0 | 129 | 91.2 | 86.5 | 86.5 | 0 | 4.63 | 1160 | 1040 | 1040 | 0 | 124 | 423 | 393 | 30.3 | 0 | Blindage de fouille, paroi moulée, 400 mm | Élimination, blindage de fouille, paroi moulée, 400 mm
00.009 | 8F0DDE0F-57FE-4A5E-9A52-70803B0774C6 | Baugrubensicherung, Schlitzwand, 800 mm | 91.082 | Entsorgung, Baugrubensicherung, Schlitzwand, 800mm | 4912.5 | m2 | 1380000 | 1220000 | 166000 | 2250 | 2000 | 2000 | 0 | 254 | 172 | 163 | 163 | 0 | 9.13 | 2080 | 1840 | 1840 | 0 | 245 | 809 | 749 | 59.9 | 0 | Blindage de fouille, paroi moulée, 800 mm | Élimination, blindage de fouille, paroi moulée, 800 mm
00.010 | 650E9E9A-4709-4780-BA84-460617AE70A0 | Baugrubensicherung, Spundwand, auskragend | 91.083 | Entsorgung, Baugrubensicherung, Spundwand, auskragend | 153 | m2 | 287000 | 286000 | 1690 | 777 | 773 | 773 | 0 | 4.25 | 45.7 | 45.6 | 45.6 | 0 | 0.089 | 732 | 728 | 728 | 0 | 4.16 | 169 | 168 | 1.06 | 0 | Blindage de fouille, paroi de palplanche, en porte-à-faux | Élimination, blindage de fouille, paroi de palplanche, en porte-à-faux
00.011 | 53A125FB-F71E-4A1A-9191-DE111E0DF8C0 | Baugrubensicherung, Spundwand, gespriesst | 91.084 | Entsorgung, Baugrubensicherung, Spundwand, gespriesst | 83.744 | m2 | 162000 | 161000 | 926 | 438 | 435 | 435 | 0 | 2.33 | 25.1 | 25.1 | 25.1 | 0 | 0.0487 | 413 | 410 | 410 | 0 | 2.28 | 95.7 | 95.1 | 0.58 | 0 | Blindage de fouille, paroi de palplanche, étayé | Élimination, blindage de fouille, paroi de palplanche, étayé
00.012 | 9AA11301-7957-4139-BC09-9F57072238EC | Baugrubensicherung, Spundwand, verankert | 91.085 | Entsorgung, Baugrubensicherung, Spundwand, verankert | 161.9033 | m2 | 173000 | 168000 | 4210 | 431 | 424 | 424 | 0 | 7.17 | 23.2 | 23 | 23 | 0 | 0.23 | 408 | 401 | 401 | 0 | 6.94 | 103 | 101 | 1.72 | 0 | Blindage de fouille, paroi de palplanche, fixe | Élimination, blindage de fouille, paroi de palplanche, fixe
00.013 | B4015EF4-695C-47BF-9CD8-A8AF5CE3C0CB | Tiefgründung, Mikrobohrpfahl | 91.086 | Entsorgung, Tiefgründung, Mikrobohrpfahl | 107.917075 | m | 52500 | 52500 | 0 | 118 | 118 | 118 | 0 | 0 | 8.53 | 8.53 | 8.53 | 0 | 0 | 110 | 110 | 110 | 0 | 0 | 31.4 | 31.4 | 0 | 0 | Fondations profondes, micropieu | Élimination, fondations profondes, micropieu
00.014 | D6B4CD48-CFD0-45DD-8F39-F2877B8DE652 | Tiefgründung, Ortbetonbohrpfahl, 700 mm | 91.087 | Entsorgung, Tiefgründung, Ortbetonbohrpfahl, 700mm | 1202.922 | m | 258000 | 258000 | 0 | 396 | 396 | 396 | 0 | 0 | 29 | 29 | 29 | 0 | 0 | 367 | 367 | 367 | 0 | 0 | 163 | 163 | 0 | 0 | Fondations profondes, pieu coulé sur site, 700 mm | Élimination, fondations profondes, pieu coulé sur site, 700 mm
00.015 | EE463E2C-FAD4-4183-BBDF-A8E1FA456B32 | Tiefgründung, Ortbetonbohrpfahl, 900 mm | 91.088 | Entsorgung, Tiefgründung, Ortbetonbohrpfahl, 900mm | 1236.12025 | m | 377000 | 377000 | 0 | 550 | 550 | 550 | 0 | 0 | 44.8 | 44.8 | 44.8 | 0 | 0 | 505 | 505 | 505 | 0 | 0 | 244 | 244 | 0 | 0 | Fondations profondes, pieu coulé sur site, 900 mm | Élimination, fondations profondes, pieu coulé sur site, 900 mm
00.016 | DEED59B5-BB81-4104-9BAE-D78266DC439E | Tiefgründung, Ortbetonbohrpfahl, 1200 mm | 91.089 | Entsorgung, Tiefgründung, Ortbetonbohrpfahl, 1200mm | 2857.013 | m | 579000 | 579000 | 0 | 822 | 822 | 822 | 0 | 0 | 70.8 | 70.8 | 70.8 | 0 | 0 | 751 | 751 | 751 | 0 | 0 | 379 | 379 | 0 | 0 | Fondations profondes, pieu coulé sur site, 1200 mm | Élimination, fondations profondes, pieu coulé sur site, 1200 mm
00.017 | 13247483-F3F9-449C-87D0-6B956AB03E50 | Tiefgründung, Ortbetonverdrängungspfahl 560/480 mm | 91.090 | Entsorgung, Tiefgründung, Ortbetonverdrängungspfahl 560/480mm | 345 | m | 122000 | 122000 | 0 | 229 | 229 | 229 | 0 | 0 | 13.8 | 13.8 | 13.8 | 0 | 0 | 215 | 215 | 215 | 0 | 0 | 76.5 | 76.5 | 0 | 0 | Fondations profondes, pieux forés vissés, 560/480 mm | Élimination, fondations profondes, pieux forés vissés, 560/480 mm
00.018 | 26ED1BEC-5B9B-4820-8481-A544231F80EE | Tiefgründung, Ortbetonverdrängungspfahl 660/580 mm | 91.091 | Entsorgung, Tiefgründung, Ortbetonverdrängungspfahl 660/580mm | 490 | m | 153000 | 153000 | 0 | 274 | 274 | 274 | 0 | 0 | 18.1 | 18.1 | 18.1 | 0 | 0 | 256 | 256 | 256 | 0 | 0 | 96 | 96 | 0 | 0 | Fondations profondes, pieux forés vissés, 660/580 mm | Élimination, fondations profondes, pieux forés vissés, 660/580 mm
00.019 | 4EACB020-C81C-482A-8817-F3DE92E1F6D6 | Tiefgründung, Rüttelstopfsäule | 91.092 | Entsorgung, Tiefgründung, Rüttelstopfsäule | 650 | m | 30800 | 30800 | 0 | 30.3 | 30.3 | 30.3 | 0 | 0 | 1.55 | 1.55 | 1.55 | 0 | 0 | 28.8 | 28.8 | 28.8 | 0 | 0 | 6.75 | 6.75 | 0 | 0 | Fondations profondes, colonnes ballastées | Élimination, fondations profondes, colonnes ballastées
00.020 | 4FE800F8-909C-4102-9E3F-525A7AD89DCE | Tiefgründung, Vorgefertigter Betonpfahl | 91.093 | Entsorgung, Tiefgründung, Vorgefertigter Betonpfahl | 217.229175 | m | 44600 | 44600 | 0 | 63.9 | 63.9 | 63.9 | 0 | 0 | 5.38 | 5.38 | 5.38 | 0 | 0 | 58.6 | 58.6 | 58.6 | 0 | 0 | 29.2 | 29.2 | 0 | 0 | Fondations profondes, pieu en béton préfabriqué | Élimination, fondations profondes, pieu en béton préfabriqué
00.021 | 85D42D88-963C-488B-B94E-C9FD0985CF27 | Wasserhaltung, Pumphöhe 2.5 m | 91.094 | Entsorgung, Wasserhaltung, Pumphöhe 2.5m | 1000 | m3 | 21 | 21 | 0 | 0.107 | 0.107 | 0.107 | 0 | 0 | 0.0228 | 0.0228 | 0.0228 | 0 | 0 | 0.0837 | 0.0837 | 0.0837 | 0 | 0 | 0.00517 | 0.00517 | 0 | 0 | Épuisement des eaux, hauteur de refoulement, 2,5 m | Élimination, épuisement des eaux, hauteur de refoulement, 2,5 m
00.022 | 3058E4BA-F5B1-42AF-8905-745801085D2B | Wasserhaltung, Pumphöhe 5 m | 91.095 | Entsorgung, Wasserhaltung, Pumphöhe 5m | 1000 | m3 | 24.6 | 24.6 | 0 | 0.125 | 0.125 | 0.125 | 0 | 0 | 0.0268 | 0.0268 | 0.0268 | 0 | 0 | 0.0982 | 0.0982 | 0.0982 | 0 | 0 | 0.00604 | 0.00604 | 0 | 0 | Épuisement des eaux, hauteur de refoulement, 5 m | Élimination, épuisement des eaux, hauteur de refoulement, 5 m
00.023 | 50066F27-9A16-4226-9BD9-6C53C61B330B | Wasserhaltung, Pumphöhe 7.5 m | 91.096 | Entsorgung, Wasserhaltung, Pumphöhe 7.5m | 1000 | m3 | 28.6 | 28.6 | 0 | 0.146 | 0.146 | 0.146 | 0 | 0 | 0.0312 | 0.0312 | 0.0312 | 0 | 0 | 0.114 | 0.114 | 0.114 | 0 | 0 | 0.00701 | 0.00701 | 0 | 0 | Épuisement des eaux, hauteur de refoulement, 7,5 m | Élimination, épuisement des eaux, hauteur de refoulement, 7,5 m
00.024 | AA3FB687-B165-4723-8F83-3389DE7747B7 | Wasserhaltung, Pumphöhe 10 m | 91.097 | Entsorgung, Wasserhaltung, Pumphöhe 10m | 1000 | m3 | 33 | 33 | 0 | 0.168 | 0.168 | 0.168 | 0 | 0 | 0.036 | 0.036 | 0.036 | 0 | 0 | 0.132 | 0.132 | 0.132 | 0 | 0 | 0.00807 | 0.00807 | 0 | 0 | Épuisement des eaux, hauteur de refoulement, 10 m | Élimination, épuisement des eaux, hauteur de refoulement, 10 m
01 |  | Beton |  |  | kg/m3 | [23 empty] | Béton
01.001 | A05F4D90-D030-49B6-A08A-BAD5228E3552 | Magerbeton (ohne Bewehrung) | 91.061 | Entsorgung, Beton | 2150 | kg | 104 | 68.8 | 35.4 | 0.139 | 0.0851 | 0.0851 | 0 | 0.0535 | 0.0103 | 0.00838 | 0.00838 | 0 | 0.00192 | 0.128 | 0.0767 | 0.0767 | 0 | 0.0516 | 0.0628 | 0.0502 | 0.0126 | 0 | Béton maigre (sans armature) | Élimination, béton
01.001.01 | 2ad0afc4-ce26-42db-b236-b382bb8b7e50 | Magerbeton, NovoCon Sohlenbeton, 150 kg CEM II/C-M (F-T) (ohne Bewehrung) | 91.061 | Entsorgung, Beton | 1610 | kg | 104 | 69.1 | 35.2 | 0.156 | 0.103 | 0.103 | 0 | 0.0532 | 0.0125 | 0.0106 | 0.0106 | 0 | 0.00191 | 0.144 | 0.0923 | 0.0923 | 0 | 0.0513 | 0.066 | 0.0534 | 0.0126 | 0.00304 | Béton maigre, NovoCon Sohlenbeton, 150 kg CEM II/C-M (F-T) (sans armature) | Élimination, béton
01.002 | E13EE05E-FD34-4FB5-A178-0FC4164A96F2 | Hochbaubeton (ohne Bewehrung) | 91.061 | Entsorgung, Beton | 2300 | kg | 153 | 118 | 35.2 | 0.19 | 0.136 | 0.136 | 0 | 0.0532 | 0.0149 | 0.013 | 0.013 | 0 | 0.00191 | 0.175 | 0.123 | 0.123 | 0 | 0.0513 | 0.101 | 0.0887 | 0.0126 | 0 | Béton pour bâtiment (sans armature) | Élimination, béton
01.002.01 | b192ea20-d93b-4bef-8614-f093119153f2 | Beton Klark Sorte A, 280kg CEM II/B (ohne Bewehrung) | 91.061 | Entsorgung, Beton | 2269 | kg | 174 | 138 | 35.4 | 0.799 | 0.746 | 0.499 | 0.246 | 0.0535 | 0.581 | 0.579 | 0.333 | 0.246 | 0.00189 | 0.218 | 0.167 | 0.167 | 0 | 0.0516 | 0.105 | 0.092 | 0.0127 | 0.0253 | Béton Klark Variété A 131-0, 280kg CEM II/B (sans armature) | Élimination, béton
01.002.02 | 4df05637-c63d-4717-b192-b8f0c012f9f8 | Beton Klark Sorte A, 300kg CEM II/B (ohne Bewehrung) | 91.061 | Entsorgung, Beton | 2293 | kg | 180 | 145 | 35.4 | 0.834 | 0.781 | 0.523 | 0.258 | 0.0535 | 0.609 | 0.607 | 0.349 | 0.258 | 0.00189 | 0.225 | 0.174 | 0.174 | 0 | 0.0516 | 0.11 | 0.097 | 0.0127 | 0.0266 | Béton Klark Variété A 131-0, 300kg CEM II/B (sans armature) | Élimination, béton
01.002.03 | 2e9dbf82-4f7c-4a8a-8d4f-db7b19af32dc | Beton Klark Sorte B, 320kg CEM II/B (ohne Bewehrung) | 91.061 | Entsorgung, Beton | 2333 | kg | 187 | 151 | 35.4 | 0.873 | 0.819 | 0.548 | 0.271 | 0.0535 | 0.64 | 0.638 | 0.367 | 0.271 | 0.00189 | 0.232 | 0.181 | 0.181 | 0 | 0.0516 | 0.114 | 0.101 | 0.0127 | 0.0279 | Béton Klark Variété B 231-0, 320kg CEM II/B (sans armature) | Élimination, béton
01.002.04 | 0413443a-cd20-4c31-802a-be812508223d | Beton Klark Sorte C, 340kg CEM II/B (ohne Bewehrung) | 91.061 | Entsorgung, Beton | 2353 | kg | 192 | 157 | 35.4 | 0.91 | 0.856 | 0.573 | 0.283 | 0.0535 | 0.668 | 0.666 | 0.383 | 0.283 | 0.00189 | 0.242 | 0.19 | 0.19 | 0 | 0.0516 | 0.119 | 0.107 | 0.0127 | 0.0292 | Béton Klark Variété C 331-0, 340kg CEM II/B (sans armature) | Élimination, béton
01.002.05 | c1989bc1-f9af-493f-b151-024126e43aec | Hochbaubeton, zirkulit® NPK A, 280kg CEM II/C-M (ohne Bewehrung) | 91.061 | Entsorgung, Beton | 2208.7 | kg | 122 | 86.6 | 35.4 | 0.191 | 0.137 | 0.137 | 0 | 0.054 | 0.0177 | 0.0157 | 0.0157 | 0 | 0.002 | 0.173 | 0.121 | 0.121 | 0 | 0.052 | 0.0765 | 0.0635 | 0.013 | 0.001 | Béton pour le bâtiment, zirkulit® NPK A, 280 kg CEM II/C-M (sans armature) | Élimination, béton
01.002.06 | 1d86392d-5541-4bc2-80b1-b16ed591d9b9 | Hochbaubeton, zirkulit® NPK C, 300kg CEM II/C-M (ohne Bewehrung) | 91.061 | Entsorgung, Beton | 2250.3 | kg | 126 | 90.5 | 35.4 | 0.197 | 0.143 | 0.143 | 0 | 0.054 | 0.0182 | 0.0162 | 0.0162 | 0 | 0.002 | 0.179 | 0.127 | 0.127 | 0 | 0.052 | 0.0796 | 0.0666 | 0.013 | 0.001 | Béton pour le bâtiment, zirkulit® NPK C, 300 kg CEM II/C-M (sans armature) | Élimination, béton
01.002.19 | 0e651b7f-45ea-4bef-929b-87ce6e1a20b8 | Hochbaubeton, zireco® NPK A, 280kg CEM II/B (ohne Bewehrung) | 91.061 | Entsorgung, Beton | 2255.7 | kg | 147 | 110 | 36.4 | 0.204 | 0.15 | 0.15 | 0 | 0.054 | 0.0144 | 0.0124 | 0.0124 | 0 | 0.002 | 0.19 | 0.138 | 0.138 | 0 | 0.052 | 0.0991 | 0.0861 | 0.013 | 0 | Béton pour le bâtiment, zireco® NPK A, 280 kg CEM II/B (sans armature) | Élimination, béton
01.002.20 | b063784a-9897-4158-9b7c-973a74857b89 | Hochbaubeton, zireco® NPK C, 300kg CEM II/B (ohne Bewehrung) | 91.061 | Entsorgung, Beton | 2299.8 | kg | 153 | 116 | 37.4 | 0.214 | 0.16 | 0.16 | 0 | 0.054 | 0.0154 | 0.0134 | 0.0134 | 0 | 0.002 | 0.199 | 0.147 | 0.147 | 0 | 0.052 | 0.103 | 0.0905 | 0.013 | 0 | Béton pour le bâtiment, zireco® NPK C, 300 kg CEM II/B (sans armature) | Élimination, béton
01.002.07 | 93b87002-5582-4fe7-be54-78d9b37aa188 | Hochbaubeton, Möckli Primärbeton, NPK A, 280 kg CEM II/B-LL (ohne Bewehrung) | 91.061 | Entsorgung, Beton | 2311.4 | kg | 142 | 106 | 35.2 | 0.177 | 0.124 | 0.124 | 0 | 0.0532 | 0.0147 | 0.0128 | 0.0128 | 0 | 0.00191 | 0.162 | 0.111 | 0.111 | 0 | 0.0513 | 0.0904 | 0.0778 | 0.0126 | 0.000687 | Béton pour bâtiment, Möckli Primärbeton, NPK A, 280 kg CEM II/B-LL (sans armature) | Élimination, béton
01.002.08 | 61e656cb-703b-4a7e-b37a-5a66caf11509 | Hochbaubeton, NovoCon Light C25/E30, NPK A, 280 kg CEM II/C-M (F-T) (ohne Bewehrung) | 91.061 | Entsorgung, Beton | 2311.4 | kg | 134 | 99.2 | 35.2 | 0.192 | 0.139 | 0.139 | 0 | 0.0532 | 0.0146 | 0.0127 | 0.0127 | 0 | 0.00191 | 0.177 | 0.126 | 0.126 | 0 | 0.0513 | 0.0836 | 0.071 | 0.0126 | 0.000778 | Béton pour bâtiment, NovoCon Light C25/E30, NPK A, 280 kg CEM II/C-M (F-T) (sans armature) | Élimination, béton
01.002.09 | 4ec4081f-ee91-4c8b-8891-0a02f03355ef | NovoCon RC-C25/E28, NPK A, 280 kg CEM II/B-LL (ohne Bewehrung) | 91.061 | Entsorgung, Beton | 2292.24 | kg | [22 empty] | NovoCon RC-C25/E28, NPK A, 280 kg CEM II/B-LL (sans armature) | Élimination, béton
01.002.10 | f5bafd96-ff44-4bb7-8af5-db92c208f035 | Hochbaubeton, NovoCon C50/E25, NPK A, 280 kg CEM II/C-M (F-T) (ohne Bewehrung) | 91.061 | Entsorgung, Beton | 2272.1 | kg | 130 | 94.3 | 35.2 | 0.191 | 0.137 | 0.137 | 0 | 0.0532 | 0.0144 | 0.0125 | 0.0125 | 0 | 0.00191 | 0.176 | 0.125 | 0.125 | 0 | 0.0513 | 0.0839 | 0.0713 | 0.0126 | 0.00206 | Béton pour bâtiment, NovoCon C50/E25, NPK A, 280 kg CEM II/C-M (F-T) (sans armature) | Élimination, béton
01.002.12 | e819c673-9c19-49e8-a7da-00c4fcac09a8 | Hochbaubeton, NovoCon C50/E25, NPK C, 300 kg CEM II/C-M (F-T) (ohne Bewehrung) | 91.061 | Entsorgung, Beton | 2263.9 | kg | 137 | 102 | 35.2 | 0.205 | 0.152 | 0.152 | 0 | 0.0532 | 0.0152 | 0.0133 | 0.0133 | 0 | 0.00191 | 0.19 | 0.139 | 0.139 | 0 | 0.0513 | 0.0899 | 0.0773 | 0.0126 | 0.00207 | Béton pour bâtiment, NovoCon C50/E25, NPK C, 300 kg CEM II/C-M (F-T) (sans armature) | Élimination, béton
01.002.11 | c467b9e9-608b-4434-ab38-2b5415391a74 | Hochbaubeton, NovoCon RC-M10/E20, NPK A, 280 kg CEM II/C-M (F-T) (ohne Bewehrung) | 91.061 | Entsorgung, Beton | 2252.8 | kg | 129 | 93.3 | 35.2 | 0.192 | 0.139 | 0.139 | 0 | 0.0532 | 0.0144 | 0.0125 | 0.0125 | 0 | 0.00191 | 0.178 | 0.126 | 0.126 | 0 | 0.0513 | 0.0844 | 0.0718 | 0.0126 | 0.00247 | Béton pour bâtiment, NovoCon RC-M10/E20, NPK A, 280 kg CEM II/C-M (F-T) (sans armature) | Élimination, béton
01.002.13 | 2e04ff74-0507-429b-a901-870d3cb40d30 | Hochbaubeton, Q-A230-M10 D E25, 150 kg CEM II/B (ohne Bewehrung) | 91.061 | Entsorgung, Beton | 2367.6 | kg | 114 | 78.7 | 35.2 | 0.168 | 0.115 | 0.115 | 0 | 0.0532 | 0.0106 | 0.00866 | 0.00866 | 0 | 0.00191 | 0.157 | 0.106 | 0.106 | 0 | 0.0513 | 0.0685 | 0.0559 | 0.0126 | 0 | Béton pour bâtiment, Q-A230-M10 D E25, 150 kg CEM II/B (sans armature) | Élimination, béton
01.002.14 | e60b4954-6452-4870-ae32-51f22f1d1fcc | Hochbaubeton, Q-A231-M10 D E25, 160 kg CEM II/B (ohne Bewehrung) | 91.061 | Entsorgung, Beton | 2377.6 | kg | 117 | 81.8 | 35.2 | 0.173 | 0.12 | 0.12 | 0 | 0.0532 | 0.0108 | 0.00893 | 0.00893 | 0 | 0.00191 | 0.162 | 0.111 | 0.111 | 0 | 0.0513 | 0.071 | 0.0584 | 0.0126 | 0 | Béton pour bâtiment, Q-A231-M10 D E25, 160 kg CEM II/B (sans armature) | Élimination, béton
01.002.15 | 6e19114f-f267-41b4-8f43-c2e31d346d75 | Hochbaubeton, Q-C330-M D, 180 kg CEM II/B (ohne Bewehrung) | 91.061 | Entsorgung, Beton | 2373 | kg | 125 | 89.7 | 35.2 | 0.18 | 0.127 | 0.127 | 0 | 0.0532 | 0.0116 | 0.00971 | 0.00971 | 0 | 0.00191 | 0.169 | 0.117 | 0.117 | 0 | 0.0513 | 0.0768 | 0.0642 | 0.0126 | 0 | Béton pour bâtiment, Q-C330-M D, 180 kg CEM II/B (sans armature) | Élimination, béton
01.002.16 | 394fdeed-cf2e-49f0-bbce-6b9410784403 | Hochbaubeton, Q-C331-M D, 185 kg CEM II/B (ohne Bewehrung) | 91.061 | Entsorgung, Beton | 2388.2 | kg | 127 | 92.3 | 35.2 | 0.185 | 0.132 | 0.132 | 0 | 0.0532 | 0.0119 | 0.00999 | 0.00999 | 0 | 0.00191 | 0.173 | 0.122 | 0.122 | 0 | 0.0513 | 0.0785 | 0.0659 | 0.0126 | 0 | Béton pour bâtiment, Q-C331-M D, 185 kg CEM II/B (sans armature) | Élimination, béton
01.002.17 | 6366a0bd-c8a2-49bf-a328-25786d6b1b76 | Hochbaubeton, Q-B265-M10 D E25, 200 kg CEM II/B, 40kg CEM I (ohne Bewehrung) | 91.061 | Entsorgung, Beton | 2343.6 | kg | 156 | 121 | 35.2 | 0.227 | 0.174 | 0.174 | 0 | 0.0532 | 0.0147 | 0.0128 | 0.0128 | 0 | 0.00191 | 0.212 | 0.161 | 0.161 | 0 | 0.0513 | 0.103 | 0.0905 | 0.0126 | 0 | Béton pour bâtiment, Q-B265-M10 D E25, 200 kg CEM II/B, 40kg CEM I (sans armature) | Élimination, béton
01.002.18 | c323cb03-0325-4d2a-aeb4-d3918c01044b | Hochbaubeton, Q-C365-M D, 220 kg CEM II/B, 40kg CEM I (ohne Bewehrung) | 91.061 | Entsorgung, Beton | 2333.9 | kg | 163 | 127 | 35.2 | 0.232 | 0.179 | 0.179 | 0 | 0.0532 | 0.0153 | 0.0134 | 0.0134 | 0 | 0.00191 | 0.217 | 0.166 | 0.166 | 0 | 0.0513 | 0.107 | 0.0947 | 0.0126 | 0 | Béton pour bâtiment, Q-C365-M D, 220 kg CEM II/B, 40kg CEM I (sans armature) | Élimination, béton
01.002.21 | ab0887d7-387e-4a42-8a39-d42253257144 | Hochbaubeton, JURA NPK A, 280 kg CEM II/C-M (Q-LL) (Calterra 42) | 91.061 | Entsorgung, Beton | 2388 | kg | 144 | 109 | 35.2 | 0.14 | 0.0868 | 0.0868 | 0 | 0.0532 | 0.0117 | 0.0098 | 0.0098 | 0 | 0.0019 | 0.128 | 0.077 | 0.077 | 0 | 0.0513 | 0.0811 | 0.0685 | 0.0126 | 0 | Béton pour bâtiment, JURA NPK A, 280 kg CEM II/C-M (Q-LL) (Calterra 42) | Élimination, béton
01.002.22 | 8302180f-47ab-42da-bc25-9efc167ba684 | Hochbaubeton, JURA NPK A RC-C25, 296 kg CEM II/C-M (Q-LL) (Calterra 42) | 91.061 | Entsorgung, Beton | 2336 | kg | 142 | 106 | 35.2 | 0.143 | 0.0893 | 0.0893 | 0 | 0.0532 | 0.0119 | 0.0099 | 0.0099 | 0 | 0.0019 | 0.131 | 0.0794 | 0.0794 | 0 | 0.0513 | 0.0858 | 0.0732 | 0.0126 | 0 | Béton pour bâtiment, JURA NPK A RC-C25, 296 kg CEM II/C-M (Q-LL) (Calterra 42) | Élimination, béton
01.002.23 | 617f26ec-b907-4e46-acd2-76a772179835 | Hochbaubeton, JURA NPK A RC-C50, 315 kg CEM II/C-M (Q-LL) (Calterra 42) | 91.061 | Entsorgung, Beton | 2269 | kg | 143 | 108 | 35.2 | 0.146 | 0.0928 | 0.0928 | 0 | 0.0532 | 0.0123 | 0.0104 | 0.0104 | 0 | 0.0019 | 0.134 | 0.0824 | 0.0824 | 0 | 0.0513 | 0.0919 | 0.0793 | 0.0126 | 0 | Béton pour bâtiment, JURA NPK A RC-C50, 315 kg CEM II/C-M (Q-LL) (Calterra 42) | Élimination, béton
01.002.24 | 9278e0d3-80e0-4e19-9fa8-479d583fc17c | Hochbaubeton, JURA NPK B, 281 kg CEM II/C-M (Q-LL) (Calterra 42) | 91.061 | Entsorgung, Beton | 2394 | kg | 144 | 109 | 35.2 | 0.142 | 0.0888 | 0.0888 | 0 | 0.0532 | 0.0117 | 0.0098 | 0.0098 | 0 | 0.0019 | 0.13 | 0.079 | 0.079 | 0 | 0.0513 | 0.0814 | 0.0688 | 0.0126 | 0 | Béton pour bâtiment, JURA NPK B, 281 kg CEM II/C-M (Q-LL) (Calterra 42) | Élimination, béton
01.002.25 | c96b12c1-6a9e-4150-b123-47b140cd90ca | Hochbaubeton, JURA NPK B RC-C25, 295 kg CEM II/C-M (Q-LL) (Calterra 42) | 91.061 | Entsorgung, Beton | 2346 | kg | 141 | 106 | 35.2 | 0.143 | 0.0901 | 0.0901 | 0 | 0.0532 | 0.0118 | 0.0099 | 0.0099 | 0 | 0.0019 | 0.132 | 0.0802 | 0.0802 | 0 | 0.0513 | 0.0855 | 0.0729 | 0.0126 | 0 | Béton pour bâtiment, JURA NPK B RC-C25, 295 kg CEM II/C-M (Q-LL) (Calterra 42) | Élimination, béton
01.002.26 | b69c2566-c8ed-4e0a-acc4-dc60559f62d3 | Hochbaubeton, JURA NPK B RC-C50, 307 kg CEM II/C-M (Q-LL) (Calterra 42) | 91.061 | Entsorgung, Beton | 2293 | kg | 141 | 105 | 35.2 | 0.145 | 0.0916 | 0.0916 | 0 | 0.0532 | 0.012 | 0.0101 | 0.0101 | 0 | 0.0019 | 0.133 | 0.0815 | 0.0815 | 0 | 0.0513 | 0.0895 | 0.0769 | 0.0126 | 0 | Béton pour bâtiment, JURA NPK B RC-C50, 307 kg CEM II/C-M (Q-LL) (Calterra 42) | Élimination, béton
01.002.27 | 0949d408-48c0-4034-903d-99c2bb213541 | Hochbaubeton, JURA NPK C, 302 kg CEM II/C-M (Q-LL) (Calterra 42) | 91.061 | Entsorgung, Beton | 2412 | kg | 150 | 115 | 35.2 | 0.149 | 0.096 | 0.096 | 0 | 0.0532 | 0.0122 | 0.0103 | 0.0103 | 0 | 0.0019 | 0.137 | 0.0857 | 0.0857 | 0 | 0.0513 | 0.0862 | 0.0736 | 0.0126 | 0 | Béton pour bâtiment, JURA NPK C, 302 kg CEM II/C-M (Q-LL) (Calterra 42) | Élimination, béton
01.002.28 | dd8fa491-54a3-429f-acce-6c30efd78599 | Hochbaubeton, JURA NPK C RC-C25, 320 kg CEM II/C-M (Q-LL) (Calterra 42) | 91.061 | Entsorgung, Beton | 2371 | kg | 147 | 112 | 35.2 | 0.15 | 0.0969 | 0.0969 | 0 | 0.0532 | 0.0124 | 0.0105 | 0.0105 | 0 | 0.0019 | 0.138 | 0.0864 | 0.0864 | 0 | 0.0513 | 0.0908 | 0.0782 | 0.0126 | 0 | Béton pour bâtiment, JURA NPK C RC-C25, 320 kg CEM II/C-M (Q-LL) (Calterra 42) | Élimination, béton
01.002.29 | 260fd5a3-76cc-4598-b3fe-632167cc4329 | Hochbaubeton, JURA NPK C RC-C50, 329 kg CEM II/C-M (Q-LL) (Calterra 42) | 91.061 | Entsorgung, Beton | 2303 | kg | 147 | 111 | 35.2 | 0.151 | 0.0977 | 0.0977 | 0 | 0.0532 | 0.0126 | 0.0106 | 0.0106 | 0 | 0.0019 | 0.138 | 0.087 | 0.087 | 0 | 0.0513 | 0.0945 | 0.0819 | 0.0126 | 0 | Béton pour bâtiment, JURA NPK C RC-C50, 329 kg CEM II/C-M (Q-LL) (Calterra 42) | Élimination, béton
01.002.30 | 697b7bd3-5f66-4788-9dac-5b27e2374744 | Beton Green + Sorte A, 50kg CEM II/A-LL, 230kg CEM III/B (ohne Bewehrung) | 91.061 | Entsorgung, Beton | 2309 | kg | 133 | 97.9 | 35.2 | 0.459 | 0.406 | 0.389 | 0.0164 | 0.0532 | 0.262 | 0.26 | 0.244 | 0.0164 | 0.00191 | 0.197 | 0.146 | 0.146 | 0 | 0.0513 | 0.0753 | 0.0627 | 0.0126 | 0.0116 | Béton Green + Variété A, 50kg CEM II/A-LL, 230kg CEM III/B (sans armature) | Élimination, béton
01.002.31 | fdc07b51-cd67-4a56-a781-4774b0e3cc34 | Beton Green + Sorte B, 50kg CEM II/A-LL, 230kg CEM III/B (ohne Bewehrung) | 91.061 | Entsorgung, Beton | 2319 | kg | 133 | 97.6 | 35.2 | 0.457 | 0.404 | 0.388 | 0.0164 | 0.0532 | 0.261 | 0.259 | 0.243 | 0.0164 | 0.00191 | 0.196 | 0.145 | 0.145 | 0 | 0.0513 | 0.0751 | 0.0625 | 0.0126 | 0.0115 | Béton Green + Variété B, 50kg CEM II/A-LL, 230kg CEM III/B (sans armature) | Élimination, béton
01.002.32 | f936d1dd-2074-48e7-a722-31da577a314e | Beton Green + Sorte C, 50kg CEM II/A-LL, 250kg CEM III/B (ohne Bewehrung) | 91.061 | Entsorgung, Beton | 2328 | kg | 138 | 103 | 35.2 | 0.468 | 0.415 | 0.398 | 0.0163 | 0.0532 | 0.26 | 0.258 | 0.242 | 0.0163 | 0.00191 | 0.208 | 0.156 | 0.156 | 0 | 0.0513 | 0.0787 | 0.0661 | 0.0126 | 0.0115 | Béton Green + Variété C, 50kg CEM II/A-LL, 250kg CEM III/B (sans armature) | Élimination, béton
01.003 | 6704A56E-25F3-4DD0-8890-EC2E2A0D4B9C | Tiefbaubeton (ohne Bewehrung) | 91.061 | Entsorgung, Beton | 2350 | kg | 163 | 128 | 35.1 | 0.205 | 0.152 | 0.152 | 0 | 0.0532 | 0.016 | 0.0141 | 0.0141 | 0 | 0.0019 | 0.189 | 0.138 | 0.138 | 0 | 0.0513 | 0.109 | 0.0963 | 0.0125 | 0 | Béton pour travaux de génie civil (sans armature) | Élimination, béton
01.004 | 4EBAA5FE-7F18-443E-A05A-08185A6165D0 | Bohrpfahlbeton (ohne Bewehrung) | 91.061 | Entsorgung, Beton | 2325 | kg | 174 | 139 | 35.1 | 0.214 | 0.161 | 0.161 | 0 | 0.0531 | 0.0172 | 0.0153 | 0.0153 | 0 | 0.0019 | 0.197 | 0.146 | 0.146 | 0 | 0.0512 | 0.119 | 0.107 | 0.0125 | 0 | Béton pour pieux (sans armature) | Élimination, béton
01.041 | 3A51918F-AB60-4CE7-A771-A10C3266684A | Betonfertigteil, hochfester Beton, ab Werk | 91.061 | Entsorgung, Beton | 2770 | kg | 440 | 409 | 31 | 0.773 | 0.726 | 0.726 | 0 | 0.047 | 0.0758 | 0.0741 | 0.0741 | 0 | 0.00168 | 0.697 | 0.652 | 0.652 | 0 | 0.0453 | 0.276 | 0.265 | 0.0111 | 0 | Élément préfabriqué en béton, béton à hautes performances, sortie d'usine | Élimination, béton
01.042 | F6DCDEFA-AFE6-44CB-8B68-3527ABFDC011 | Betonfertigteil, Normalbeton, ab Werk | 91.061 | Entsorgung, Beton | 2500 | kg | 282 | 248 | 33.9 | 0.527 | 0.476 | 0.476 | 0 | 0.0514 | 0.0948 | 0.093 | 0.093 | 0 | 0.00184 | 0.432 | 0.383 | 0.383 | 0 | 0.0495 | 0.177 | 0.165 | 0.0121 | 0 | Élément préfabriqué en béton, béton normal, sortie d'usine | Élimination, béton
01.043 | DD16B81F-E498-48D6-9754-A1E95558BFFE | Hanfbeton | 91.073 | Entsorgungsmix, Hanfbeton | 600 | kg | 665 | 663 | 1.69 | 1.86 | 1.86 | 1.02 | 0.839 | 0.000312 | 0.899 | 0.899 | 0.0606 | 0.839 | 1.6e-05 | 0.959 | 0.959 | 0.959 | 0 | 0.000296 | 0.324 | 0.324 | 7.32e-05 | 0.0649 | Béton chaux-chanvre | Élimination, béton chaux-chanvre
01.043.01 | b05c4b9b-b749-4f50-a92b-98713a494220 | Hanfbeton, ARBIO | 91.073 | Entsorgungsmix, Hanfbeton | 600 | kg | 639 | 638 | 1.69 | 1.79 | 1.79 | 0.948 | 0.839 | 0.000312 | 0.865 | 0.865 | 0.026 | 0.839 | 1.6e-05 | 0.922 | 0.922 | 0.922 | 0 | 0.000296 | 0.312 | 0.312 | 7.32e-05 | 0.0649 | Béton chaux-chanvre, ARBIO | Élimination, béton chaux-chanvre
Betonsortenrechner: Mit dem Betonsortenrechner (https://rechner.pawis.ch/) können die Umweltkennwerte von spezifischen Betonen mit verschiedenen Zementtypen und Gesteinskörnungen berechnet werden.
Calculatrice à béton: la calculatrice (https://rechner.pawis.ch/) permet de calculer les données environnementales des différents types de béton fabriqués à partir de ciments et granulats divers.
02 |  | Mauersteine |  |  | kg/m3 | [23 empty] | Pierres de taille
02.001 | 958BA083-03C8-4336-BFC5-0DB5B6BC1B43 | Backstein | 91.136 | Entsorgung, Baumaterialien, mineralisch, unspezifisch | 900 | kg | 371 | 328 | 42.5 | 0.867 | 0.813 | 0.813 | 0 | 0.0548 | 0.0806 | 0.0783 | 0.0783 | 0 | 0.00221 | 0.787 | 0.734 | 0.734 | 0 | 0.0526 | 0.266 | 0.254 | 0.0127 | 0 | Brique en terre cuite | Élimination, matériaux de construction, minéral, non spécifique
02.001.01 | 555E9A89-95DF-4C98-BC55-879B4C7E4BFE | Backstein, perlitgefüllt, zzwancor | 91.136 | Entsorgung, Baumaterialien, mineralisch, unspezifisch | 575 | kg | 420 | 378 | 42.5 | 1.02 | 0.964 | 0.964 | 0 | 0.0548 | 0.105 | 0.103 | 0.103 | 0 | 0.00221 | 0.914 | 0.861 | 0.861 | 0 | 0.0526 | 0.283 | 0.27 | 0.0127 | 0 | Brique en terre cuite, remplie de perlite, zz wancor | Élimination, matériaux de construction, minéral, non spécifique
02.002 | 17BF48A3-72AD-4EBB-A2DE-3256129F7031 | Kalksandstein | 91.136 | Entsorgung, Baumaterialien, mineralisch, unspezifisch | 1400 | kg | 258 | 216 | 42.5 | 0.428 | 0.374 | 0.374 | 0 | 0.0548 | 0.039 | 0.0368 | 0.0368 | 0 | 0.00221 | 0.389 | 0.337 | 0.337 | 0 | 0.0526 | 0.162 | 0.149 | 0.0127 | 0 | Grès | Élimination, matériaux de construction, minéral, non spécifique
02.002.01 | 564C9F25-EE8A-4799-A049-6D26DF586F05 | Kalksandstein, FBB | 91.136 | Entsorgung, Baumaterialien, mineralisch, unspezifisch | 1200-2000 | kg | 196 | 153 | 42.5 | 0.35 | 0.295 | 0.295 | 0 | 0.0548 | 0.0347 | 0.0325 | 0.0325 | 0 | 0.00221 | 0.315 | 0.263 | 0.263 | 0 | 0.0526 | 0.115 | 0.102 | 0.0127 | 0 | Grès, FBB | Élimination, matériaux de construction, minéral, non spécifique
02.002.02 | adbada8c-108b-4869-a098-bc2cda5c5929 | Kalksandstein, Hunziker Kalksandstein AG | 91.136 | Entsorgung, Baumaterialien, mineralisch, unspezifisch | 1200-2000 | kg | 190 | 148 | 42.5 | 0.304 | 0.249 | 0.249 | 0 | 0.0548 | 0.0167 | 0.0145 | 0.0145 | 0 | 0.00221 | 0.287 | 0.235 | 0.235 | 0 | 0.0526 | 0.106 | 0.0938 | 0.0127 | 0 | Grès, Hunziker Kalksandstein AG | Élimination, matériaux de construction, minéral, non spécifique
02.003 | 45766F6B-BC17-4725-B939-23AA76838736 | Leichtlehmstein | 91.136 | Entsorgung, Baumaterialien, mineralisch, unspezifisch | 700 | kg | 353 | 311 | 42.5 | 1.56 | 1.5 | 1.5 | 0 | 0.0548 | 0.793 | 0.791 | 0.791 | 0 | 0.00221 | 0.764 | 0.711 | 0.711 | 0 | 0.0526 | 0.18 | 0.167 | 0.0127 | 0 | Brique en argile légère | Élimination, matériaux de construction, minéral, non spécifique
02.004 | 2DEEC4B0-D3FE-4124-A08A-0DD398A65220 | Leichtzementstein, Blähton | 91.136 | Entsorgung, Baumaterialien, mineralisch, unspezifisch | 1200 | kg | 609 | 566 | 42.5 | 1.48 | 1.42 | 1.42 | 0 | 0.0548 | 0.0564 | 0.0541 | 0.0541 | 0 | 0.00221 | 1.42 | 1.37 | 1.37 | 0 | 0.0526 | 0.428 | 0.415 | 0.0127 | 0 | Pierre en béton léger: argile expansée | Élimination, matériaux de construction, minéral, non spécifique
02.005 | 27B5089E-6003-4920-991A-0BCC005B9434 | Leichtzementstein, Naturbims | 91.136 | Entsorgung, Baumaterialien, mineralisch, unspezifisch | 1200 | kg | 322 | 280 | 42.5 | 0.4 | 0.345 | 0.345 | 0 | 0.0548 | 0.0367 | 0.0345 | 0.0345 | 0 | 0.00221 | 0.363 | 0.311 | 0.311 | 0 | 0.0526 | 0.212 | 0.2 | 0.0127 | 0 | Pierre en béton léger: pierre ponce naturelle | Élimination, matériaux de construction, minéral, non spécifique
02.006 | 406B9ED4-C9C0-41E2-B945-7844C7313250 | Porenbetonstein | 91.136 | Entsorgung, Baumaterialien, mineralisch, unspezifisch | 500 | kg | 573 | 531 | 42.5 | 0.93 | 0.876 | 0.876 | 0 | 0.0548 | 0.0709 | 0.0687 | 0.0687 | 0 | 0.00221 | 0.86 | 0.807 | 0.807 | 0 | 0.0526 | 0.426 | 0.413 | 0.0127 | 0 | Béton cellulaire | Élimination, matériaux de construction, minéral, non spécifique
02.007 | 69524911-E277-4B29-827D-B8475E4D8C23 | Zementstein | 91.136 | Entsorgung, Baumaterialien, mineralisch, unspezifisch | 1700 | kg | 214 | 172 | 42.5 | 0.252 | 0.197 | 0.197 | 0 | 0.0548 | 0.0263 | 0.0241 | 0.0241 | 0 | 0.00221 | 0.225 | 0.173 | 0.173 | 0 | 0.0526 | 0.126 | 0.114 | 0.0127 | 0 | Plot de ciment | Élimination, matériaux de construction, minéral, non spécifique
02.007.01 | 288A84C2-129A-431D-B135-7F7A3F9D0CBD | Erdstein, aus gepresster Erde, Terrabloc | 91.177.01 | Entsorgung, Erdstein, aus gepresster Erde, Terrabloc | 1850 | kg | 136 | 84 | 51.6 | 0.152 | 0.139 | 0.132 | 0.00701 | 0.013 | 0.01 | 0.01 | 0.00573 | 0.00427 | 0 | 0.142 | 0.129 | 0.126 | 0.00274 | 0.013 | 0.057 | 0.054 | 0.003 | 0 | Bloc de terre compressé, terrabloc | Élimination, pierre de terre, en terre comprimée, Terrabloc
02.007.02 | 276ac558-09e7-4a6d-b6d8-5643d08bcf9b | Hanfsteine, Schönthaler AG | 91.176.01 | Entsorgung, Hanfsteine, Schönthaler AG | 300 | kg | 824 | 751 | 72.1 | 3.72 | 3.57 | 1.86 | 1.72 | 0.149 | 1.81 | 1.8 | 0.0873 | 1.72 | 0.00431 | 1.91 | 1.77 | 1.77 | 0 | 0.145 | 0.372 | 0.338 | 0.0334 | 0.15 | Pierres de chanvre, Schönthaler AG | Élimination, pierres de chanvre, Schönthaler AG
03 |  | Andere Massivbaustoffe |  |  | kg/m3 | [23 empty] | Autres matériaux massifs
03.021 | fc996053-6ce2-4be3-a99f-42fb01b5d1ce | Betongranulat 1 | 91.062 | Entsorgung, Kies und Sand | 1500 | kg | 43.3 | 3.16 | 40.2 | 0.0654 | 0.0105 | 0.0105 | 0 | 0.0548 | 0.00374 | 0.00148 | 0.00148 | 0 | 0.00226 | 0.0616 | 0.00905 | 0.00905 | 0 | 0.0526 | 0.014 | 0.00132 | 0.0126 | 0 | Granulés de béton 1 | Élimination, gravier et sable
03.001 | D00BA00E-D63B-4109-ADC0-4D9A3367734D | Betonziegel | 91.136 | Entsorgung, Baumaterialien, mineralisch, unspezifisch | 2300 | kg | 326 | 284 | 42.5 | 0.506 | 0.452 | 0.452 | 0 | 0.0548 | 0.038 | 0.0358 | 0.0358 | 0 | 0.00221 | 0.468 | 0.416 | 0.416 | 0 | 0.0526 | 0.209 | 0.196 | 0.0127 | 0 | Tuiles en béton | Élimination, matériaux de construction, minéral, non spécifique
03.002 | 8873B601-8644-4FF4-B2CF-042546B8500D | Faserzement-Dachschindel | 91.137 | Entsorgung, Faserzement | 1800 | kg | 1100 | 1030 | 67.8 | 2.66 | 2.6 | 2.6 | 0 | 0.0544 | 0.496 | 0.495 | 0.495 | 0 | 0.0016 | 2.16 | 2.11 | 2.11 | 0 | 0.0528 | 0.699 | 0.686 | 0.0132 | 0 | Bardeau de fibrociment | Élimination, ciment à fibres
03.003 | EC993875-136D-4857-B06E-BB581EA9DA43 | Faserzementplatte gross | 91.137 | Entsorgung, Faserzement | 1800 | kg | 1510 | 1450 | 67.8 | 3.54 | 3.49 | 3.49 | 0 | 0.0544 | 0.62 | 0.619 | 0.619 | 0 | 0.0016 | 2.92 | 2.87 | 2.87 | 0 | 0.0528 | 1.03 | 1.02 | 0.0132 | 0 | Dalle de fibrociment, grande | Élimination, ciment à fibres
03.004 | 08C9C771-82D9-4925-8E06-39A4367A8370 | Faserzement-Wellplatte | 91.137 | Entsorgung, Faserzement | 1800 | kg | 1060 | 991 | 67.8 | 2.34 | 2.28 | 2.28 | 0 | 0.0544 | 0.557 | 0.556 | 0.556 | 0 | 0.0016 | 1.78 | 1.72 | 1.72 | 0 | 0.0528 | 0.649 | 0.636 | 0.0132 | 0 | Plaque ondulée en fibrociment | Élimination, ciment à fibres
03.005 | 9304338C-8D4A-4EE3-B1A2-43977ADA18A4 | Flachglas beschichtet | 91.032 | Entsorgung, Flachglas | 2500 | kg | 1990 | 1920 | 68.8 | 4.9 | 4.78 | 4.78 | 0 | 0.121 | 0.263 | 0.251 | 0.251 | 0 | 0.0121 | 4.64 | 4.53 | 4.53 | 0 | 0.109 | 1.2 | 1.18 | 0.0191 | 0 | Verre plat, enduit | Élimination, verre plat
03.006 | 8A03A7D4-FB51-48D0-BA86-9D13EE70A0D9 | Flachglas unbeschichtet | 91.032 | Entsorgung, Flachglas | 2500 | kg | 1790 | 1720 | 68.8 | 4.22 | 4.1 | 4.1 | 0 | 0.121 | 0.143 | 0.131 | 0.131 | 0 | 0.0121 | 4.08 | 3.97 | 3.97 | 0 | 0.109 | 1.14 | 1.12 | 0.0191 | 0 | Verre plat, non enduit | Élimination, verre plat
03.007 | 45BEA46B-47E9-425F-926C-AEB31CB4A09D | Gipsfaserplatte | 91.063 | Entsorgung, Gipsfaserplatte | 1200 | kg | 873 | 801 | 71.5 | 2.57 | 2.49 | 2.49 | 0 | 0.0823 | 0.098 | 0.0938 | 0.0938 | 0 | 0.00418 | 2.47 | 2.39 | 2.39 | 0 | 0.0781 | 0.552 | 0.533 | 0.0186 | 0.0449 | Plaque de plâtre armé de fibres | Élimination, plaque de plâtre armé de fibres
03.007.01 | e2d949c3-d7aa-4074-9ea4-fed438c157d5 | Gipsfaserplatte Fermacell | 91.063 | Entsorgung, Gipsfaserplatte | 1180 | kg | 596 | 524 | 71.4 | 2.16 | 2.08 | 2.08 | 0 | 0.0822 | 0.69 | 0.686 | 0.686 | 0 | 0.0041 | 1.47 | 1.4 | 1.4 | 0 | 0.0781 | 0.335 | 0.317 | 0.0186 | 0.0617 | Plaque de plâtre armé de fibres Fermacell | Élimination, plaque de plâtre armé de fibres
03.008 | 38A83C73-92BD-492B-B435-97332A84863E | Gipskartonplatte | 91.064 | Entsorgung, Gipskartonplatte | 850 | kg | 523 | 452 | 71.7 | 1.42 | 1.34 | 1.34 | 0 | 0.082 | 0.089 | 0.0848 | 0.0848 | 0 | 0.00417 | 1.33 | 1.25 | 1.25 | 0 | 0.0778 | 0.301 | 0.283 | 0.0187 | 0.018 | Plaque de plâtre cartonnée | Élimination, plaque de plâtre cartonné
03.016 | DB2B00A9-DBF6-CA2A-BAC1-9BCCE4E4846A | Gips-Wandbauplatte / Vollgipsplatte | 91.069 | Entsorgung, Gips-Wandbauplatte / Vollgipsplatte | 1000 | kg | 531 | 459 | 71.3 | 1.48 | 1.4 | 1.4 | 0 | 0.0825 | 0.0323 | 0.0281 | 0.0281 | 0 | 0.00419 | 1.45 | 1.37 | 1.37 | 0 | 0.0783 | 0.317 | 0.298 | 0.0185 | 0 | Blocs de gypse / plâtre massif | Élimination, plaque de plâtre murale / plaque de plâtre massif
03.023 | a3868d35-8eaf-47d0-be53-2f7e988a1cce | Glasfaserbeton | 91.061 | Entsorgung, Beton | [24 empty] | Composite ciment-verre | Élimination, béton
03.023.01 | 3c956888-cdbf-42fa-8759-172ed1f7822d | Glasfaserbeton Ecomur | 91.061 | Entsorgung, Beton | 2105 | kg | 1280 | 1250 | 35.9 | 2.71 | 2.66 | 2.66 | 0 | 0.0541 | 0.546 | 0.544 | 0.544 | 0 | 0.00192 | 2.17 | 2.12 | 2.12 | 0 | 0.0522 | 0.823 | 0.811 | 0.0128 | 0 | Composite ciment-verre Ecomur | Élimination, béton
03.009 | B787C33A-9D88-414E-84DE-3E087E3639ED | Hartsandsteinplatte | 91.136 | Entsorgung, Baumaterialien, mineralisch, unspezifisch | 2500 | kg | 112 | 69.3 | 42.5 | 0.321 | 0.266 | 0.266 | 0 | 0.0548 | 0.046 | 0.0438 | 0.0438 | 0 | 0.00221 | 0.275 | 0.223 | 0.223 | 0 | 0.0526 | 0.0406 | 0.028 | 0.0127 | 0 | Plaque de grès dur | Élimination, matériaux de construction, minéral, non spécifique
03.017 | 8FE3FD69-2400-4DC4-933B-E91CDE601165 | Kalksteinplatte | 91.136 | Entsorgung, Baumaterialien, mineralisch, unspezifisch | 2500 | kg | 141 | 98.3 | 42.5 | 0.365 | 0.31 | 0.31 | 0 | 0.0548 | 0.0261 | 0.0239 | 0.0239 | 0 | 0.00221 | 0.338 | 0.286 | 0.286 | 0 | 0.0526 | 0.0736 | 0.061 | 0.0127 | 0 | Plaque de calcaire dur | Élimination, matériaux de construction, minéral, non spécifique
03.010 | 8B49329A-8573-47FC-8D1A-9F2E4640C4E6 | Keramik-/Steinzeugplatte | 91.136 | Entsorgung, Baumaterialien, mineralisch, unspezifisch | 2600 | kg | 4100 | 4060 | 42.5 | 3.93 | 3.88 | 3.88 | 0 | 0.0548 | 0.212 | 0.21 | 0.21 | 0 | 0.00221 | 3.72 | 3.67 | 3.67 | 0 | 0.0526 | 0.793 | 0.78 | 0.0127 | 0 | Dalle de céramique/grès | Élimination, matériaux de construction, minéral, non spécifique
03.011 | 1300707C-F4F2-4FDC-AF3B-E31F5840F18E | Kies gebrochen 1 | 91.062 | Entsorgung, Kies und Sand | 1'400 - 1'500 | kg | 64.8 | 24.6 | 40.2 | 0.0924 | 0.0376 | 0.0376 | 0 | 0.0548 | 0.00776 | 0.0055 | 0.0055 | 0 | 0.00226 | 0.0847 | 0.0321 | 0.0321 | 0 | 0.0526 | 0.0176 | 0.00501 | 0.0126 | 0 | Gravier concassé 1 | Élimination, gravier et sable
03.022 | 805e0a9f-a660-4446-b7df-f9c3b43824c2 | Mischgranulat 1 | 91.062 | Entsorgung, Kies und Sand | 1600 | kg | 41 | 0.828 | 40.2 | 0.0554 | 0.000522 | 0.000522 | 0 | 0.0548 | 0.00233 | 6.65e-05 | 6.65e-05 | 0 | 0.00226 | 0.053 | 0.000456 | 0.000456 | 0 | 0.0526 | 0.0133 | 0.00071 | 0.0126 | 0 | Granulés pour mélange 1 | Élimination, gravier et sable
03.012 | 1A0D933D-B136-4441-B98F-6E6FFD1DFDD8 | Rundkies 1 | 91.062 | Entsorgung, Kies und Sand | 1'600 - 1'700 | kg | 59.4 | 19.2 | 40.2 | 0.0722 | 0.0174 | 0.0174 | 0 | 0.0548 | 0.00405 | 0.00179 | 0.00179 | 0 | 0.00226 | 0.0682 | 0.0156 | 0.0156 | 0 | 0.0526 | 0.0157 | 0.00305 | 0.0126 | 0 | Gravier rond 1 | Élimination, gravier et sable
03.013 | B6F7B71D-25CE-45F6-BA5A-1A786AC69E0B | Sand 1 | 91.062 | Entsorgung, Kies und Sand | 1500 | kg | 59.4 | 19.2 | 40.2 | 0.0722 | 0.0174 | 0.0174 | 0 | 0.0548 | 0.00405 | 0.00179 | 0.00179 | 0 | 0.00226 | 0.0682 | 0.0156 | 0.0156 | 0 | 0.0526 | 0.0157 | 0.00305 | 0.0126 | 0 | Sable 1 | Élimination, gravier et sable
03.014 | A5A3BA1D-7F7F-4677-9E1C-3545B9DF79BA | Sanitärkeramik | 91.136 | Entsorgung, Baumaterialien, mineralisch, unspezifisch | 2000 | kg | 4680 | 4640 | 42.5 | 11.5 | 11.4 | 11.4 | 0 | 0.0548 | 0.367 | 0.365 | 0.365 | 0 | 0.00221 | 11.1 | 11.1 | 11.1 | 0 | 0.0526 | 2.38 | 2.37 | 0.0127 | 0 | Céramique sanitaire | Élimination, matériaux de construction, minéral, non spécifique
03.020 | D3586070-8058-4A67-BC89-68508822DA21 | Stampflehm | 91.136 | Entsorgung, Baumaterialien, mineralisch, unspezifisch | 2000 | kg | 80.1 | 32 | 48.2 | 0.0846 | 0.0794 | 0.0794 | 0 | 0.00523 | 0.00514 | 0.00487 | 0.00487 | 0 | 0.00027 | 0.0795 | 0.0745 | 0.0745 | 0 | 0.00496 | 0.0194 | 0.0183 | 0.00115 | 0 | Mur en pisé | Élimination, matériaux de construction, minéral, non spécifique
03.015 | 84E2D4F6-D61F-4EDF-9D13-7DA1543A7887 | Tonziegel | 91.138 | Entsorgung, Ziegel | 1700 | kg | 514 | 479 | 35.6 | 1.15 | 1.1 | 1.1 | 0 | 0.0539 | 0.0357 | 0.0338 | 0.0338 | 0 | 0.00193 | 1.11 | 1.06 | 1.06 | 0 | 0.052 | 0.385 | 0.373 | 0.0127 | 0 | Tuile en terre cuite | Élimination des déchets, briques
1 Bezugsgrösse: Schüttdichte; Valeur de référence: densité apparente
04 |  | Mörtel und Putze |  |  | kg/m3 | [23 empty] | Mortiers et enduits
04.008 | FA96A840-32DF-4C9A-935F-19037F653A62 | Baukleber/Einbettmörtel mineralisch | 91.139 | Entsorgung, Mörtel, Putze | 1400 | kg | 633 | 590 | 42.5 | 1.7 | 1.65 | 1.65 | 0 | 0.0545 | 0.175 | 0.173 | 0.173 | 0 | 0.00208 | 1.53 | 1.47 | 1.47 | 0 | 0.0524 | 0.406 | 0.393 | 0.0127 | 0 | Colle de construction/mortier d'enrobage minéral(e) | Élimination, mortier, crépi
04.010 | 985B3DC3-846D-49CE-9067-8F50B4FE70D7 | Baukleber/Einbettmörtel mineralisch Leichtzuschlag | 91.139 | Entsorgung, Mörtel, Putze | 1100 | kg | 638 | 595 | 42.5 | 1.76 | 1.71 | 1.71 | 0 | 0.0545 | 0.154 | 0.152 | 0.152 | 0 | 0.00208 | 1.61 | 1.56 | 1.56 | 0 | 0.0524 | 0.426 | 0.414 | 0.0127 | 0 | Colle de construction/mortier d'enrobage minéral(e) avec agrégats légers | Élimination, mortier, crépi
04.002 | 3A9DAB99-F63E-4DC7-9D95-2789F2A46143 | Baukleber/Einbettmörtel organisch | 91.139 | Entsorgung, Mörtel, Putze | 1670 | kg | 1390 | 1350 | 42.5 | 4.31 | 4.26 | 4.26 | 0 | 0.0545 | 0.163 | 0.161 | 0.161 | 0 | 0.00208 | 4.15 | 4.1 | 4.1 | 0 | 0.0524 | 0.777 | 0.764 | 0.0127 | 0 | Colle de construction/mortier d'enrobage organique | Élimination, mortier, crépi
04.017 | BE39AA2B-67C3-4306-AD5D-5261E43D632D | Gips-Kalk-Putz | 91.139 | Entsorgung, Mörtel, Putze | 925 | kg | 251 | 209 | 42.5 | 0.739 | 0.685 | 0.685 | 0 | 0.0545 | 0.0649 | 0.0629 | 0.0629 | 0 | 0.00208 | 0.674 | 0.622 | 0.622 | 0 | 0.0524 | 0.158 | 0.145 | 0.0127 | 0 | Enduit en plâtre et chaux | Élimination, mortier, crépi
04.001 | 76D9CFC6-6174-4644-829E-1020C95D5322 | Gips-/Weissputz | 91.139 | Entsorgung, Mörtel, Putze | 1100 | kg | 241 | 199 | 42.5 | 0.744 | 0.689 | 0.689 | 0 | 0.0545 | 0.0633 | 0.0612 | 0.0612 | 0 | 0.00208 | 0.68 | 0.628 | 0.628 | 0 | 0.0524 | 0.151 | 0.138 | 0.0127 | 0 | Crépi de plâtre | Élimination, mortier, crépi
04.003 | D4AB5F70-61BE-4668-8A2C-FF1C755A1728 | Kunststoffputz (Dispersionsputz) | 91.139 | Entsorgung, Mörtel, Putze | 1540 | kg | 1740 | 1700 | 42.5 | 5.44 | 5.38 | 4.61 | 0.779 | 0.0545 | 0.238 | 0.236 | 0.236 | 0 | 0.00208 | 5.2 | 5.15 | 4.37 | 0.779 | 0.0524 | 0.97 | 0.957 | 0.0127 | 0 | Crépi synthétique (enduit de dispersion) | Élimination, mortier, crépi
04.013 | 9BD4C9E4-4499-4215-9215-2EF12370ACE6 | Kalk-Zement/Zement-Kalk-Putz | 91.139 | Entsorgung, Mörtel, Putze | 1550 | kg | 396 | 353 | 42.5 | 0.851 | 0.796 | 0.796 | 0 | 0.0545 | 0.136 | 0.134 | 0.134 | 0 | 0.00208 | 0.715 | 0.662 | 0.662 | 0 | 0.0524 | 0.263 | 0.251 | 0.0127 | 0 | Crépi chaux-ciment | Élimination, mortier, crépi
04.004 | 412F0DEF-2F16-4D81-95CF-2A7394086B28 | Lehmputz | 91.139 | Entsorgung, Mörtel, Putze | 1800 | kg | 96.2 | 53.7 | 42.5 | 0.191 | 0.137 | 0.137 | 0 | 0.0545 | 0.019 | 0.0169 | 0.0169 | 0 | 0.00208 | 0.172 | 0.12 | 0.12 | 0 | 0.0524 | 0.0323 | 0.0195 | 0.0127 | 0 | Enduit de glaise | Élimination, mortier, crépi
04.015 | A8D1862B-6EEC-48B6-83BC-8EFACE342122 | Leichtputz mineralisch | 91.139 | Entsorgung, Mörtel, Putze | 1000 | kg | 574 | 532 | 42.5 | 1.4 | 1.34 | 1.34 | 0 | 0.0545 | 0.164 | 0.162 | 0.162 | 0 | 0.00208 | 1.23 | 1.18 | 1.18 | 0 | 0.0524 | 0.373 | 0.36 | 0.0127 | 0 | Enduit minéral léger | Élimination, mortier, crépi
04.011 | 868CB13D-7EF0-454B-B4FD-AE2B04538206 | Silikatputz (Dispersionssilikatputz) | 91.139 | Entsorgung, Mörtel, Putze | 1880 | kg | 1880 | 1840 | 42.5 | 5.76 | 5.71 | 5.71 | 0 | 0.0545 | 0.278 | 0.276 | 0.276 | 0 | 0.00208 | 5.49 | 5.43 | 5.43 | 0 | 0.0524 | 1.08 | 1.07 | 0.0127 | 0 | Crépi silicate (silicate de dispersion) | Élimination, mortier, crépi
04.012 | 324E5DE0-FEB1-49C3-9188-F1AA0E119514 | Silikonharzputz | 91.139 | Entsorgung, Mörtel, Putze | 1670 | kg | 2010 | 1970 | 42.5 | 6.45 | 6.4 | 6.4 | 0 | 0.0545 | 0.361 | 0.359 | 0.359 | 0 | 0.00208 | 6.09 | 6.04 | 6.04 | 0 | 0.0524 | 1.14 | 1.13 | 0.0127 | 0 | Crépi à la résine de silicone | Élimination, mortier, crépi
04.016 | 333331BA-98CA-49BD-887A-D65AA4D5B2C4 | Sumpfkalkputz | 91.139 | Entsorgung, Mörtel, Putze | 1350 | kg | 745 | 702 | 42.5 | 1.9 | 1.84 | 1.84 | 0 | 0.0545 | 0.13 | 0.128 | 0.128 | 0 | 0.00208 | 1.77 | 1.72 | 1.72 | 0 | 0.0524 | 0.51 | 0.497 | 0.0127 | 0 | Enduit à la chaux grasse | Élimination, mortier, crépi
04.005 | 3B956811-9D40-452C-BAC2-FBA122630C43 | Unterlagsboden Anhydrit, 60 mm | 91.136 | Entsorgung, Baumaterialien, mineralisch, unspezifisch | 2000 | kg | 215 | 172 | 42.5 | 0.461 | 0.407 | 0.407 | 0 | 0.0548 | 0.0323 | 0.0301 | 0.0301 | 0 | 0.00221 | 0.429 | 0.376 | 0.376 | 0 | 0.0526 | 0.0911 | 0.0784 | 0.0127 | 0 | Chape d'anhydrite, 60 mm | Élimination, matériaux de construction, minéral, non spécifique
04.006 | B0F22D3F-709D-408F-9ACA-1533FA4C7F45 | Unterlagsboden Zement, 85 mm | 91.136 | Entsorgung, Baumaterialien, mineralisch, unspezifisch | 1850 | kg | 206 | 163 | 42.5 | 0.268 | 0.213 | 0.213 | 0 | 0.0548 | 0.0366 | 0.0344 | 0.0344 | 0 | 0.00221 | 0.231 | 0.179 | 0.179 | 0 | 0.0526 | 0.12 | 0.107 | 0.0127 | 0 | Chape de ciment, 85 mm | Élimination, matériaux de construction, minéral, non spécifique
04.007 | E68F96C7-984A-47B5-B17C-B2806BD1CF1C | Wärmedämmputz EPS | 91.139 | Entsorgung, Mörtel, Putze | 250 | kg | 964 | 921 | 42.5 | 1.94 | 1.88 | 1.46 | 0.424 | 0.0545 | 0.151 | 0.148 | 0.148 | 0 | 0.00208 | 1.79 | 1.74 | 1.31 | 0.424 | 0.0524 | 0.727 | 0.714 | 0.0127 | 0 | Enduit d'isolation thermique EPS | Élimination, mortier, crépi
04.014 | 223F00DA-C2D9-4971-879F-F391648A0155 | Weisszementputz | 91.139 | Entsorgung, Mörtel, Putze | 1550 | kg | 507 | 464 | 42.5 | 1.04 | 0.987 | 0.987 | 0 | 0.0545 | 0.141 | 0.139 | 0.139 | 0 | 0.00208 | 0.901 | 0.848 | 0.848 | 0 | 0.0524 | 0.353 | 0.341 | 0.0127 | 0 | Crépi en ciment blanc | Élimination, mortier, crépi
04.009 | 382D5231-E4CF-42D6-B935-D41BA653E3EE | Zementputz | 91.139 | Entsorgung, Mörtel, Putze | 1550 | kg | 391 | 348 | 42.5 | 0.782 | 0.728 | 0.728 | 0 | 0.0545 | 0.128 | 0.126 | 0.126 | 0 | 0.00208 | 0.654 | 0.602 | 0.602 | 0 | 0.0524 | 0.261 | 0.248 | 0.0127 | 0 | Enduit de ciment | Élimination, mortier, crépi
05 |  | Fenster, Sonnenschutz, Fassadenverkleidungen |  |  | kg/m2 | [23 empty] | Fenêtre et façades verre/métal
05.008 | 297C8AF9-6B6F-47A2-9F51-A0D37EFCB892 | Fassade, Pfosten-Riegel, Alu/Glas 1 | 91.135 | Entsorgung, Fassade, Pfosten-Riegel, Alu/Glas | 81.52059 | m2 | 329000 | 313000 | 15500 | 776 | 771 | 771 | 0 | 5.72 | 73.2 | 72.8 | 72.8 | 0 | 0.49 | 703 | 698 | 698 | 0 | 5.23 | 182 | 169 | 13.1 | 0 | Façade, à montants et traverses, Alu/Glas | Élimination, façade, à montants et traverses, aluminium/verre
05.022 | 5905B6AD-722F-40CB-9877-57D366B4ABF4 | Fassadenplatte, Aluverbund, 4 mm | 91.103 | Entsorgung, Fassadenplatte, Aluverbund, 4 mm | 7.1 | m2 | 74900 | 66600 | 8270 | 216 | 216 | 216 | 0 | 0.921 | 24 | 24 | 24 | 0 | 0.0511 | 192 | 192 | 192 | 0 | 0.87 | 43.3 | 35.7 | 7.65 | 0 | Panneau de façade, en aluminium, 4 mm | Élimination, panneau de façade, en aluminium, 4 mm
05.028 | d3cdab2e-988a-4dcf-a9a9-00bda1cfe0ee | Fassadenplatte, Glasfaserbeton | 91.061 | Entsorgung, Beton | [24 empty] | Élément de façade, composite ciment-verre | Élimination, béton
05.028.01 | 33d095f4-9d1b-4bbb-bd49-2bc99388facd | Fassadenplatte, Glasfaserbeton Ecomur, 15mm | 91.061 | Entsorgung, Beton | 33.6 | m2 | 43000 | 42000 | 1210 | 91.1 | 89.4 | 89.4 | 0 | 1.82 | 18.3 | 18.3 | 18.3 | 0 | 0.0645 | 72.9 | 71.2 | 71.2 | 0 | 1.75 | 27.7 | 27.2 | 0.43 | 0 | Élément de façade, composite ciment-verre Ecomur, 15mm | Élimination, béton
05.028.02 | e87386b1-baac-4021-8cdb-e9588c9cfeaa | Fassadenplatte, Glasfaserbeton Ecomur, 18mm | 91.061 | Entsorgung, Beton | 40.3 | m2 | 51600 | 50400 | 1450 | 109 | 107 | 107 | 0 | 2.18 | 22 | 21.9 | 21.9 | 0 | 0.0774 | 87.5 | 85.4 | 85.4 | 0 | 2.1 | 33.2 | 32.7 | 0.516 | 0 | Élément de façade, composite ciment-verre Ecomur, 18mm | Élimination, béton
05.023 | 4722E1EF-E1A5-470C-8310-F4DC0300F7F3 | Fassadenplatte, Hochdrucklaminatplatte (HPL), 8.1 mm | 91.106 | Entsorgung, HPL-Fassadenplatten | 11.6 | m2 | 73400 | 58400 | 15000 | 282 | 279 | 216 | 63.2 | 3.26 | 84.4 | 84.2 | 47.5 | 36.7 | 0.205 | 198 | 195 | 168 | 26.5 | 3.05 | 46 | 33.3 | 12.6 | 3.28 | Panneau de façade, stratifié (HPL), 8,1 mm | Élimination, panneaux de façade stratifiés
05.025 | D4B0ECEB-1E00-4A60-A09E-D631A07E2EE3 | Fassadenplatte, Kalkstein, 30 mm | 91.140 | Entsorgung, Fassade, mineralisch, Kalkstein | 78 | m2 | 11000 | 7670 | 3310 | 28.4 | 24.2 | 24.2 | 0 | 4.28 | 2.04 | 1.87 | 1.87 | 0 | 0.172 | 26.4 | 22.3 | 22.3 | 0 | 4.1 | 5.74 | 4.75 | 0.989 | 0 | Panneau de façade, calcaire, 30 mm | Élimination, façade, minéral, calcaire
05.024 | 4BA8E23B-3562-494B-87B2-9D891B313B9B | Fassadenplatte, Kunststoff glasfaserverstärkt (GFK), 1.6 mm | 91.071 | Entsorgung, GFK-Fassadenplatte | 2.4 | m2 | 31700 | 25700 | 6000 | 79 | 78.3 | 69.3 | 9.02 | 0.683 | 3.63 | 3.6 | 3.6 | 0 | 0.0291 | 75.4 | 74.7 | 65.7 | 9.02 | 0.654 | 22.1 | 16.6 | 5.51 | 0 | Panneau de façade, plastique à renfort de verre (PRV), 1,6 mm | Élimination, panneau de façade renforcé de fibre de verre (PRV)
05.004 | 9F6858EE-648D-43AA-A72E-46D8A0B25E11 | Fensterrahmen Aluminium 7,5 | 91.105 | Entsorgung, Gebäude, Fensterrahmen, Aluminium | 134.3569 | m2 | 680000 | 635000 | 44800 | 1740 | 1730 | 1730 | 0 | 5.76 | 214 | 213 | 213 | 0 | 0.294 | 1530 | 1520 | 1520 | 0 | 5.46 | 365 | 324 | 41.2 | 0 | Cadre de fenêtre en aluminium 7,5 | Élimination, bâtiment, cadre de fenêtre en aluminium
05.004.01 | A4A06F21-D291-4225-99D1-EAEAAD11A2A3 | Fensterrahmen Aluminium, WICLINE 75evo, hergestellt mit Hydro CIRCAL 75R 7,5 | 91.105.01 | Entsorgung, Gebäude, Fensterrahmen Aluminium, WICLINE 75evo, hergestellt mit Hydro CIRCAL 75R | - | m2 | 621000 | 599000 | 21900 | 865 | 863 | 863 | 0 | 1.73 | 189 | 189 | 189 | 0 | 0.0545 | 676 | 674 | 674 | 0 | 1.68 | 194 | 174 | 20.9 | 0 | Cadre de fenêtre en aluminium, WICLINE 75evo, fabriqué avec Hydro CIRCAL 75R 7,5 | Élimination, bâtiment, cadre de fenêtre en aluminium, WICLINE 75evo, fabriqué avec Hydro CIRCAL 75R
05.005 | E65D5066-3C25-440A-A67B-44AACF067AD5 | Fensterrahmen Holz 7,6 | 91.029 | Entsorgung, Gebäude, Fensterrahmen, Holz | 169.4145 | m2 | 470000 | 427000 | 43000 | 2190 | 2170 | 2080 | 95.5 | 12.3 | 1150 | 1150 | 1060 | 85.7 | 0.216 | 1040 | 1030 | 1020 | 9.8 | 12.1 | 219 | 183 | 35.6 | 45.3 | Cadre de fenêtre en bois 7,6 | Élimination, bâtiment, cadre de fenêtre bois
05.005.01 | 7fc677ab-2fc6-41f9-a1a0-7524d56ea307 | Fensterrahmen Holz, Saphir integral 67/55, G. Baumgartner AG 7,6 | 91.029.01 | Entsorgung, Gebäude, Fensterrahmen, Holz, Saphir integral 67/55, G. Baumgartner AG | - | m2 | 358000 | 334000 | 24000 | 1530 | 1520 | 1470 | 54 | 7.54 | 690 | 690 | 643 | 47 | 0.133 | 841 | 833 | 826 | 7.03 | 7.41 | 153 | 133 | 20.3 | 24.8 | Cadre de fenêtre en bois, Saphir intégral 67/55, G. Baumgartner AG 7,6 | Élimination, bâtiment, cadre de fenêtre bois, saphir intégral 67/55, G. Baumgartner SA
05.006 | 5D3F1239-2A50-4539-8DEF-341218D0F70A | Fensterrahmen Holz-Metall 7,6 | 91.030 | Entsorgung, Gebäude, Fensterrahmen, Holz-Metall | 170.2262 | m2 | 808000 | 758000 | 49700 | 2900 | 2880 | 2800 | 83.6 | 11.7 | 1080 | 1080 | 1010 | 71.4 | 0.223 | 1810 | 1800 | 1790 | 12.2 | 11.4 | 397 | 354 | 43 | 37.8 | Cadre de fenêtre bois-métal 7,6 | Élimination, bâtiment, cadre de fenêtre bois-métal
05.006.01 | 11d36a08-6653-4405-bb9e-2dbbd8e71d8e | Fensterrahmen Holz-Metall, Saphir integral 55/55, G. Baumgartner AG 7,6 | 91.030.01 | Entsorgung, Gebäude, Fensterrahmen, Holz-Metall, Saphir integral 55/55, G. Baumgartner AG | - | m2 | 481000 | 435000 | 46200 | 1850 | 1840 | 1780 | 58.8 | 9.01 | 684 | 683 | 640 | 43.5 | 0.186 | 1160 | 1150 | 1140 | 15.3 | 8.83 | 230 | 188 | 41.7 | 23 | Cadre de fenêtre bois-métal, Saphir intégral 55/55, G. Baumgartner AG 7,6 | Élimination, bâtiment, cadre de fenêtre bois, saphir intégral 55/55, G. Baumgartner SA
05.007 | 84E9C627-DD03-4A9F-AB74-C19202145195 | Fensterrahmen Kunststoff/PVC 7,6 | 91.031 | Entsorgung, Gebäude, Fensterrahmen, Plastik | 85.22076 | m2 | 519000 | 466000 | 53200 | 1560 | 1530 | 1160 | 367 | 26.3 | 70.6 | 68.3 | 68.3 | 0 | 2.24 | 1480 | 1460 | 1090 | 367 | 24 | 287 | 241 | 46.4 | 0 | Cadre en matière synthétique (PVC) 7,6 | Élimination, bâtiment, cadre de fenêtre plastique
5.029 | cdb66519-7541-4811-8a9a-c0dd81a28703 | Fensterrahmen Aluminium 2,5 | 91.105 | Entsorgung, Gebäude, Fensterrahmen, Aluminium | 48.72282 | m2 | 246000 | 230000 | 16200 | 631 | 629 | 629 | 0 | 2.09 | 77.5 | 77.4 | 77.4 | 0 | 0.107 | 553 | 551 | 551 | 0 | 1.98 | 132 | 117 | 14.9 | 0 | Cadre de fenêtre en aluminium 2,5 | Élimination, bâtiment, cadre de fenêtre en aluminium
05.029.01 | 70bdb6ec-0764-44c0-a30b-3a1aef5bb0b6 | Fensterrahmen Aluminium, WICLINE 75evo, hergestellt mit Hydro CIRCAL 75R 2,5 | 91.105.01 | Entsorgung, Gebäude, Fensterrahmen Aluminium, WICLINE 75evo, hergestellt mit Hydro CIRCAL 75R | - | m2 | 177000 | 171000 | 6240 | 247 | 247 | 247 | 0 | 0.495 | 53.9 | 53.9 | 53.9 | 0 | 0.0156 | 193 | 193 | 193 | 0 | 0.48 | 55.6 | 49.6 | 5.98 | 0 | Cadre de fenêtre en aluminium, WICLINE 75evo, fabriqué avec Hydro CIRCAL 75R 2,5 | Élimination, bâtiment, cadre de fenêtre en aluminium, WICLINE 75evo, fabriqué avec Hydro CIRCAL 75R
5.03 | d4be0de2-3a3c-431c-8945-e5413d6c2806 | Fensterrahmen Holz 2,6 | 91.029 | Entsorgung, Gebäude, Fensterrahmen, Holz | 28.03947 | m2 | 77700 | 70600 | 7120 | 362 | 360 | 264 | 95.5 | 2.03 | 190 | 190 | 104 | 85.7 | 0.0357 | 172 | 170 | 160 | 9.8 | 2 | 36.2 | 30.3 | 5.89 | 7.5 | Cadre de fenêtre en bois 2,6 | Élimination, bâtiment, cadre de fenêtre bois
05.030.01 | e09dbf3e-bf1f-48b0-9dc9-7a7876afca47 | Fensterrahmen Holz, Saphir integral 67/55, G. Baumgartner AG 2,6 | 91.029.01 | Entsorgung, Gebäude, Fensterrahmen, Holz, Saphir integral 67/55, G. Baumgartner AG | - | m2 | 59300 | 55400 | 3960 | 253 | 252 | 198 | 54 | 1.25 | 114 | 114 | 67.3 | 47 | 0.0221 | 139 | 138 | 131 | 7.03 | 1.23 | 25.4 | 22 | 3.36 | 4.11 | Cadre de fenêtre en bois, Saphir intégral 67/55, G. Baumgartner AG 2,6 | Élimination, bâtiment, cadre de fenêtre bois, saphir intégral 67/55, G. Baumgartner SA
5.031 | 0e775a6d-fb02-4a6f-be81-2cca2f46de48 | Fensterrahmen Holz-Metall 2,6 | 91.030 | Entsorgung, Gebäude, Fensterrahmen, Holz-Metall | 28.17382 | m2 | 134000 | 126000 | 8230 | 479 | 477 | 394 | 83.6 | 1.93 | 179 | 179 | 108 | 71.4 | 0.0369 | 300 | 298 | 286 | 12.2 | 1.89 | 65.7 | 58.6 | 7.11 | 6.25 | Cadre de fenêtre bois-métal 2,6 | Élimination, bâtiment, cadre de fenêtre bois-métal
05.031.01 | 249fc1ba-0f96-4031-85d0-c19ed1dace60 | Fensterrahmen Holz-Metall, Saphir integral 55/55, G. Baumgartner AG 2,6 | 91.030.01 | Entsorgung, Gebäude, Fensterrahmen, Holz-Metall, Saphir integral 55/55, G. Baumgartner AG | - | m2 | 79600 | 71900 | 7640 | 306 | 304 | 245 | 58.8 | 1.49 | 113 | 113 | 69.6 | 43.5 | 0.0309 | 193 | 191 | 176 | 15.3 | 1.46 | 38 | 31.1 | 6.9 | 3.81 | Cadre de fenêtre bois-métal, Saphir intégral 55/55, G. Baumgartner AG 2,6 | Élimination, bâtiment, cadre de fenêtre bois, saphir intégral 55/55, G. Baumgartner SA
5.032 | 19f50253-cf22-4a25-881b-d53e564ad236 | Fensterrahmen Kunststoff/PVC 2,6 | 91.031 | Entsorgung, Gebäude, Fensterrahmen, Plastik | 18.82898 | m2 | 115000 | 103000 | 11800 | 344 | 338 | 257 | 81.1 | 5.8 | 15.6 | 15.1 | 15.1 | 0 | 0.494 | 328 | 323 | 242 | 81.1 | 5.31 | 63.4 | 53.2 | 10.2 | 0 | Cadre en matière synthétique (PVC) 2,6 | Élimination, bâtiment, cadre de fenêtre plastique
05.001 | F9C5864D-7143-472A-A4CB-7ED4DC0B447F | Isolierverglasung 2-fach, Ug-Wert 1.1 W/m2K, Dicke 24 mm 3 | 91.042 | Entsorgung, Isolierverglasung 2-fach, Float/ESG, Ug-Wert 1.1 W/m2K, Dicke 24 mm | 30.365356 | m2 | 70700 | 65800 | 4910 | 178 | 175 | 175 | 0 | 2.93 | 10.5 | 10.2 | 10.2 | 0 | 0.277 | 167 | 165 | 165 | 0 | 2.66 | 44.3 | 40.7 | 3.6 | 0 | Double vitrage, U<1.1 W/m2K, épaisseur 24 mm 3 | Élimination, vitrage isolant 2-IV, verre ESG, U<1.1 W/m2K, 24 mm d'épaisseur
05.009 | 7785FAA6-5F71-47CC-8753-2694318F593D | Isolierverglasung 2-fach, Ug-Wert 1.1 W/m2K, Dicke 18 mm 3 | 91.107 | Entsorgung, Isolierverglasung 2-fach, Ug-Wert 1.1 W/m2K, Dicke 18 mm | 30.089656 | m2 | 78900 | 74800 | 4090 | 208 | 205 | 205 | 0 | 2.85 | 13.2 | 12.9 | 12.9 | 0 | 0.272 | 195 | 192 | 192 | 0 | 2.58 | 48.6 | 45.7 | 2.84 | 0 | Double vitrage, U<1.1 W/m2K, épaisseur 18 mm 3 | Élimination, double vitrage, U<1.1 W/m2K, épaisseur 18 mm
05.010 | 235E295B-72C0-461F-8320-6D07BA2F7021 | Isolierverglasung 2-fach, ESG, Ug-Wert 1.1 W/m2K 3 | 91.042 | Entsorgung, Isolierverglasung 2-fach, Float/ESG, Ug-Wert 1.1 W/m2K, Dicke 24 mm | 30.365356 | m2 | 87000 | 82100 | 4910 | 235 | 232 | 232 | 0 | 2.93 | 18.9 | 18.7 | 18.7 | 0 | 0.277 | 216 | 214 | 214 | 0 | 2.66 | 52.1 | 48.5 | 3.6 | 0 | Double vitrage, verre ESG, U<1.1 W/m2K 3 | Élimination, vitrage isolant 2-IV, verre ESG, U<1.1 W/m2K, 24 mm d'épaisseur
05.002 | 7D185B01-5484-4A8B-A8F5-73CB990EE890 | Isolierverglasung 2-fach, VSG, Ug-Wert 1.1 W/m2K 3 | 91.043 | Entsorgung, Isolierverglasung 2-fach, Float/ESG/VSG, Ug-Wert 1.1 W/m2K | 52.10236905 | m2 | 128000 | 119000 | 8730 | 346 | 341 | 341 | 0 | 4.55 | 21.7 | 21.2 | 21.2 | 0 | 0.424 | 324 | 320 | 320 | 0 | 4.12 | 79.3 | 72.6 | 6.68 | 0 | Double vitrage, verre VSG, U<1.1 W/m2K 3 | Élimination, vitrage isolant 2-IV, verre ESG/VSG, U<1.1 W/m2K,
05.011 | C52C5B31-C765-4594-852A-0894882A8ED1 | Isolierverglasung 2-fach, ESG/VSG, Ug-Wert 1.1 W/m2K 3 | 91.043 | Entsorgung, Isolierverglasung 2-fach, Float/ESG/VSG, Ug-Wert 1.1 W/m2K | 52.12846905 | m2 | 144000 | 136000 | 8730 | 403 | 399 | 399 | 0 | 4.55 | 30.1 | 29.7 | 29.7 | 0 | 0.424 | 373 | 369 | 369 | 0 | 4.12 | 87.1 | 80.4 | 6.68 | 0 | Double vitrage, verre ESG/VSG, U<1.1 W/m2K 3 | Élimination, vitrage isolant 2-IV, verre ESG/VSG, U<1.1 W/m2K,
05.003 | 43101D99-1D7B-4082-B62D-BF509227B57E | Isolierverglasung 3-fach, Ug-Wert 0.5 W/m2K, Dicke 36 mm 3 | 91.044 | Entsorgung, Isolierverglasung 3-fach, Ug-Wert 0.5 W/m2K, Dicke 36 mm | 44.963156 | m2 | 128000 | 121000 | 6830 | 344 | 339 | 339 | 0 | 4.35 | 23.3 | 22.9 | 22.9 | 0 | 0.412 | 320 | 316 | 316 | 0 | 3.93 | 78.3 | 73.4 | 4.92 | 0 | Triple vitrage, U<0.5 W/m2K, épaisseur 36 mm 3 | Élimination, vitrage isolant 3-IV, U<0.5 W/m2K, 36 mm d'épaisseur
05.012 | 8C429A3C-65E9-423C-BB08-626C4639C97B | Isolierverglasung 3-fach, Ug-Wert 0.6 W/m2K, Dicke 40 mm 3 | 91.110 | Entsorgung, Isolierverglasung 3-fach, Ug-Wert 0.6 W/m2K, Dicke 40 mm | 45.594356 | m2 | 110000 | 102000 | 7680 | 271 | 267 | 267 | 0 | 4.44 | 16.5 | 16.1 | 16.1 | 0 | 0.417 | 255 | 251 | 251 | 0 | 4.02 | 67.8 | 62.1 | 5.7 | 0 | Triple vitrage, U<0.6 W/m2K, épaisseur 40 mm 3 | Élimination, triple vitrage, U<0.6 W/m2K, épaisseur 40 mm
05.013 | D6D60F63-0AC6-4F65-A665-23893EFE55EE | Isolierverglasung 3-fach, ESG/ESG, Ug-Wert 0.6 W/m2K 3 | 91.110 | Entsorgung, Isolierverglasung 3-fach, Ug-Wert 0.6 W/m2K, Dicke 40 mm | 45.594356 | m2 | 143000 | 135000 | 7680 | 387 | 382 | 382 | 0 | 4.44 | 33.5 | 33.1 | 33.1 | 0 | 0.417 | 353 | 349 | 349 | 0 | 4.02 | 83.3 | 77.6 | 5.7 | 0 | Triple vitrage, verre ESG/ESG, U<0.6 W/m2K 3 | Élimination, triple vitrage, U<0.6 W/m2K, épaisseur 40 mm
05.014 | 9D1F01AD-FA63-4F98-AFF3-157F4000D8B3 | Isolierverglasung 3-fach, ESG/ESG/ESG, Ug-Wert 0.6 W/m2K 3 | 91.110 | Entsorgung, Isolierverglasung 3-fach, Ug-Wert 0.6 W/m2K, Dicke 40 mm | 45.594356 | m2 | 159000 | 151000 | 7680 | 444 | 440 | 440 | 0 | 4.44 | 41.9 | 41.5 | 41.5 | 0 | 0.417 | 402 | 398 | 398 | 0 | 4.02 | 91.1 | 85.4 | 5.7 | 0 | Triple vitrage, verre ESG/ESG/ESG, U<0.6 W/m2K 3 | Élimination, triple vitrage, U<0.6 W/m2K, épaisseur 40 mm
05.015 | 14DFC8C9-C915-43A2-AE52-7B78F5948269 | Isolierverglasung 3-fach, VSG, Ug-Wert 0.6 W/m2K 3 | 91.113 | Entsorgung, Isolierverglasung 3-fach, Float/ESG/VSG, Ug-Wert 0.6 W/m2K | 67.42278305 | m2 | 168000 | 156000 | 11500 | 439 | 433 | 433 | 0 | 6.05 | 27.5 | 27 | 27 | 0 | 0.564 | 412 | 406 | 406 | 0 | 5.48 | 103 | 94 | 8.78 | 0 | Triple vitrage, verre VSG, U<0.6 W/m2K 3 | Élimination, triple vitrage, verre ESG/VSG, U<0.6 W/m2K
05.016 | C17242EF-5C5D-430E-A900-4449A1BC8082 | Isolierverglasung 3-fach, ESG/VSG, Ug-Wert 0.6 W/m2K 3 | 91.113 | Entsorgung, Isolierverglasung 3-fach, Float/ESG/VSG, Ug-Wert 0.6 W/m2K | 67.45746905 | m2 | 185000 | 174000 | 11500 | 501 | 495 | 495 | 0 | 6.05 | 36.3 | 35.7 | 35.7 | 0 | 0.564 | 464 | 459 | 459 | 0 | 5.48 | 111 | 103 | 8.78 | 0 | Triple vitrage, verre ESG/VSG, U<0.6 W/m2K 3 | Élimination, triple vitrage, verre ESG/VSG, U<0.6 W/m2K
05.020 | 8A64F51B-96D1-418F-8698-65A2DFC2F6E0 | Putzträgerplatte kunstharzgebunden 13 mm | 91.116 | Entsorgung, Putzträgerplatte kunstharzgebunden | 6.3 | m2 | 16600 | 16400 | 268 | 47.9 | 47.5 | 47.5 | 0 | 0.345 | 3.61 | 3.6 | 3.6 | 0 | 0.0139 | 44.3 | 44 | 44 | 0 | 0.331 | 8.11 | 8.03 | 0.0799 | 0 | Panneau de support de crépis, liant en résine synthétique, 13 mm | Élimination, panneau de support de crépis, liant en résine synthétique
05.021 | A2E56139-B17E-48D2-AA28-1FBBBDE730B0 | Putzträgerplatte mineralisch gebunden 12.5 mm | 91.117 | Entsorgung, Putzträgerplatte mineralisch gebunden | 14.4 | m2 | 9910 | 9300 | 612 | 21.5 | 20.7 | 20.7 | 0 | 0.789 | 2.44 | 2.41 | 2.41 | 0 | 0.0318 | 19.1 | 18.3 | 18.3 | 0 | 0.757 | 6.31 | 6.12 | 0.183 | 0 | Panneau de support de crépis, liant en matière minérale, 12,5 mm | Élimination, panneau de support de crépis, liant en matière minérale
05.026 | bbb96c85-8f12-4104-b774-2203f3d542e6 | Rahmenverbreiterung, PVC | 91.170 | Entsorgung, Rahmenverbreiterung, PVC | 15 | m2 | 99700 | 66500 | 33300 | 348 | 335 | 239 | 95.5 | 13.5 | 42 | 41 | 33.1 | 7.87 | 1.06 | 306 | 294 | 206 | 87.6 | 12.5 | 69.7 | 39.5 | 30.1 | 0.778 | Élargissement du cadre, PVC | Élimination, élargissement du cadre, PVC
05.027 | 9430b1e1-54b2-4105-8516-8c4ae46612d8 | Rahmenverbreiterung, Spanplatte | 91.171 | Entsorgung, Rahmenverbreiterung, Spanplatte | 17.8 | m2 | 43500 | 35900 | 7590 | 219 | 215 | 127 | 87.9 | 3.65 | 94.5 | 94.4 | 35.2 | 59.2 | 0.123 | 124 | 121 | 91.9 | 28.8 | 3.52 | 26.1 | 19.5 | 6.59 | 6.68 | Élargissement du cadre, panneau de particules | Élimination, élargissement du cadre, plaque de serrage
05.018 | E236578E-CD94-4A5B-8102-258340AD9D3E | Sonnenschutz, Ausstellstoren motorisiert 4 | 91.104 | Entsorgung, Sonnenschutz, Ausstellstoren motorisiert | 10.14232095 | m2 | 150000 | 148000 | 2110 | 319 | 318 | 314 | 4.13 | 0.571 | 35.9 | 35.9 | 35.9 | 0 | 0.0296 | 283 | 282 | 278 | 4.13 | 0.542 | 67.8 | 65.9 | 1.91 | 0 | Protection solaire, stores à projection avec moteur 4 | Élimination, protection solaire, stores à projection avec moteur
05.017 | 9E4B8BDA-989A-484D-BFB1-E6CB90491CC4 | Sonnenschutz, Lamellenstoren motorisiert 4 | 91.115 | Entsorgung, Sonnenschutz, Lamellenstoren motorisiert | 7.7565329 | m2 | 133000 | 131000 | 1620 | 281 | 281 | 281 | 0 | 0.459 | 32.3 | 32.2 | 32.2 | 0 | 0.0259 | 249 | 248 | 248 | 0 | 0.434 | 59.9 | 58.5 | 1.47 | 0 | Protection solaire, stores vénitiens avec moteur 4 | Élimination, protection solaire, stores vénitiens avec moteur
05.019 | D69BFDA2-373D-4794-BF31-42FAD621E4FB | Sonnenschutz, Rollladen motorisiert 4 | 91.118 | Entsorgung, Sonnenschutz, Rollladen motorisiert | 9.660503 | m2 | 168000 | 167000 | 800 | 358 | 357 | 357 | 0 | 0.428 | 44.3 | 44.3 | 44.3 | 0 | 0.022 | 313 | 313 | 313 | 0 | 0.406 | 74.7 | 74 | 0.694 | 0 | Protection solaire, contrevent sur enrouleur avec moteur 4 | Élimination, protection solaire, contrevent sur enrouleur avec moteur
1 Bezugsgrösse Fassade: Glas- und Rahmenfläche; Valeur de référence façade: surface en verre et cadres; 2 Bezugsgrösse Fensterrahmen: Maueröffnung; Valeur de référence cadres de fenêtre: ouverture murale 3 Bezugsgrösse Isolierverglasung: Glasfläche; Valeur de référence vitrage: surface en verre; 4 Bezugsgrösse Sonnenschutz: Fensterlichtmass; Valeur de référence protection solaire: clair de vitrage 5 Passmontage; Montage en butée émoussée 6 Anschlagmontage; Montage en butée 7 Bezugsgrösse Fensterrahmen: Rahmenfläche im Licht; Valeur de référence cadres de fenêtre: surface en cadre visible
Fensterrechner: Mit dem Fensterrechner (https://rechner.pawis.ch/) können Umweltkennwerte von Fenstern mit projektspezifischen Abmessungen und Eigenschaften berechnet werden.
Calculateur de fenêtre: le calculateur de fenêtre (https://treeze.ch/fileadmin/user_upload/calculators/Fensterrechner_FR/Fensterrechner_FR.htm) permet de calculer les données environnementales des fenêtres avec des dimensions et des propriétés spécifiques au projet.
06 |  | Metallbaustoffe |  |  | kg/m3 | [23 empty] | Produits en métal
06.001 | 122994E0-6AE3-48F8-97C2-633125609F3E | Aluminiumblech, blank | 91.141 | Entsorgung, Nichteisenmetalle | 2690 | kg | 12500 | 12500 | 19.8 | 30 | 30 | 30 | 0 | 0.0322 | 5.23 | 5.23 | 5.23 | 0 | 0.000788 | 24.8 | 24.8 | 24.8 | 0 | 0.0314 | 5.58 | 5.57 | 0.00792 | 0 | Tôle d'aluminium, nue | Élimination, métaux non ferreux
06.002 | 9D19FB5F-33F0-44B4-9489-B6E224103955 | Aluminiumprofil, blank | 91.141 | Entsorgung, Nichteisenmetalle | 2690 | kg | 11500 | 11400 | 19.8 | 30.9 | 30.8 | 30.8 | 0 | 0.0322 | 5.27 | 5.26 | 5.26 | 0 | 0.000788 | 25.6 | 25.6 | 25.6 | 0 | 0.0314 | 5.7 | 5.69 | 0.00792 | 0 | Profil d'aluminium, nu | Élimination, métaux non ferreux
06.002.01 | C956DDE7-29FC-4FE5-A965-177615E14D14 | Aluminiumprofil blank, WICONA, hergestellt mit Hydro CIRCAL 75R | 91.141 | Entsorgung, Nichteisenmetalle | 2690 | kg | 12700 | 12700 | 19.8 | 13.1 | 13.1 | 13.1 | 0 | 0.0322 | 4.26 | 4.26 | 4.26 | 0 | 0.000788 | 8.88 | 8.85 | 8.85 | 0 | 0.0314 | 2.67 | 2.66 | 0.00792 | 0 | Profil d'aluminium, nu, WICONA, fabriqué avec Hydro CIRCAL 75R | Élimination, métaux non ferreux
06.003 | 1F33844F-91D2-4363-B328-904E15110A1C | Armierungsstahl | 91.142 | Entsorgung, Armierungsstahl | 7850 | kg | 1590 | 1570 | 19.5 | 3.8 | 3.75 | 3.75 | 0 | 0.0526 | 0.362 | 0.36 | 0.36 | 0 | 0.00202 | 3.44 | 3.39 | 3.39 | 0 | 0.0505 | 0.785 | 0.773 | 0.0122 | 0 | Acier d'armature | Élimination, acier d'armature
06.003.01 | 9d912763-4033-4f7a-8a17-8c9c19bd8190 | Armierungsstahl, Stahl Gerlafingen | 91.142 | Entsorgung, Armierungsstahl | 7850 | kg | 1110 | 1090 | 19.5 | 3.05 | 3 | 3 | 0 | 0.0525 | 0.393 | 0.391 | 0.391 | 0 | 0.00202 | 2.66 | 2.61 | 2.61 | 0 | 0.0505 | 0.482 | 0.47 | 0.0122 | 0 | Acier d'armature, Stahl Gerlafingen | Élimination, acier d'armature
06.014 | 1483FF58-F07C-4ED4-A422-3E72A667D1A7 | Blei | 91.141 | Entsorgung, Nichteisenmetalle | 11340 | kg | 3810 | 3790 | 19.8 | 4.08 | 4.05 | 4.05 | 0 | 0.0322 | 0.248 | 0.247 | 0.247 | 0 | 0.000788 | 3.84 | 3.81 | 3.81 | 0 | 0.0314 | 1.02 | 1.01 | 0.00792 | 0 | Plomb | Élimination, métaux non ferreux
06.004 | 0FE00428-0CF6-4CC1-A4B1-BA186F56D57E | Chromnickelstahlblech 18/8 blank | 91.143 | Entsorgung, Stahl | 7900 | kg | 9710 | 9690 | 11.1 | 17 | 17 | 17 | 0 | 0.0278 | 2.41 | 2.41 | 2.41 | 0 | 0.000582 | 14.6 | 14.5 | 14.5 | 0 | 0.0272 | 4.12 | 4.11 | 0.00693 | 0 | Tôle d'acier nickel-chrome 18/8, nue | Élimination, acier
06.005 | 7AD1957E-FC33-43A8-88F8-2A4DD83A362A | Chromnickelstahlblech 18/8 verzinnt | 91.143 | Entsorgung, Stahl | 7900 | kg | 13000 | 13000 | 11.1 | 25 | 24.9 | 24.9 | 0 | 0.0278 | 2.69 | 2.69 | 2.69 | 0 | 0.000582 | 22.3 | 22.2 | 22.2 | 0 | 0.0272 | 5.88 | 5.87 | 0.00693 | 0 | Tôle d'acier nickel-chrome étamée 18/8 | Élimination, acier
06.006 | 75CC3E80-7E5F-4E12-898A-03966A87E3E6 | Chromstahlblech blank | 91.143 | Entsorgung, Stahl | 7700 | kg | 7080 | 7070 | 11.1 | 9.52 | 9.49 | 9.49 | 0 | 0.0278 | 0.981 | 0.98 | 0.98 | 0 | 0.000582 | 8.53 | 8.51 | 8.51 | 0 | 0.0272 | 2.74 | 2.73 | 0.00693 | 0 | Tôle d'acier chromé, nue | Élimination, acier
06.007 | 4594A8BF-8167-4183-9A45-CB64DF6D95B8 | Chromstahlblech verzinnt | 91.143 | Entsorgung, Stahl | 7700 | kg | 10400 | 10400 | 11.1 | 17.5 | 17.5 | 17.5 | 0 | 0.0278 | 1.25 | 1.25 | 1.25 | 0 | 0.000582 | 16.2 | 16.2 | 16.2 | 0 | 0.0272 | 4.49 | 4.48 | 0.00693 | 0 | Tôle d'acier chromé, étamée | Élimination, acier
06.008 | 92E11D9B-9BC5-4032-BB06-2082CE3D8AFD | Kupferblech, blank | 91.141 | Entsorgung, Nichteisenmetalle | 8900 | kg | 24500 | 24500 | 19.8 | 10.5 | 10.5 | 10.5 | 0 | 0.0322 | 1.64 | 1.64 | 1.64 | 0 | 0.000788 | 8.9 | 8.87 | 8.87 | 0 | 0.0314 | 2.2 | 2.2 | 0.00792 | 0 | Tôle de cuivre, nue | Élimination, métaux non ferreux
06.009 | EB9E1E6E-6F40-4CB7-B373-5D66FD146CF5 | Messing-/Baubronzeblech | 91.141 | Entsorgung, Nichteisenmetalle | 8300 | kg | 25500 | 25400 | 19.8 | 13 | 12.9 | 12.9 | 0 | 0.0322 | 1.9 | 1.89 | 1.89 | 0 | 0.000788 | 11.1 | 11 | 11 | 0 | 0.0314 | 2.71 | 2.7 | 0.00792 | 0 | Tôle de laiton/bronze de construction | Élimination, métaux non ferreux
06.010 | 38C1572A-3CE8-47C0-B24E-5E924A8AD97E | Stahlblech, blank | 91.143 | Entsorgung, Stahl | 7850 | kg | 5260 | 5250 | 11.1 | 8.43 | 8.4 | 8.4 | 0 | 0.0278 | 0.628 | 0.628 | 0.628 | 0 | 0.000582 | 7.8 | 7.77 | 7.77 | 0 | 0.0272 | 2.8 | 2.79 | 0.00693 | 0 | Tôle d'acier nue | Élimination, acier
06.011 | 68F8D468-2A49-430A-A94A-A3073A85B029 | Stahlblech, verzinkt | 91.143 | Entsorgung, Stahl | 7850 | kg | 10200 | 10200 | 11.1 | 12.7 | 12.7 | 12.7 | 0 | 0.0278 | 1.01 | 1.01 | 1.01 | 0 | 0.000582 | 11.7 | 11.7 | 11.7 | 0 | 0.0272 | 3.64 | 3.64 | 0.00693 | 0 | Tôle d'acier, zinguée | Élimination, acier
06.012 | 4DC70979-B6CA-4DA5-A291-6F1A082EE475 | Stahlprofil, blank | 91.143 | Entsorgung, Stahl | 7850 | kg | 1290 | 1280 | 11.1 | 3.63 | 3.61 | 3.61 | 0 | 0.0278 | 0.255 | 0.254 | 0.254 | 0 | 0.000582 | 3.38 | 3.35 | 3.35 | 0 | 0.0272 | 0.737 | 0.73 | 0.00693 | 0 | Profil en acier, nu | Élimination, acier
06.013 | 3A017EE3-8EAE-4957-9976-39EA72157918 | Titanzinkblech | 91.141 | Entsorgung, Nichteisenmetalle | 7200 | kg | 27800 | 27800 | 19.8 | 20.1 | 20 | 20 | 0 | 0.0322 | 2.61 | 2.61 | 2.61 | 0 | 0.000788 | 17.5 | 17.4 | 17.4 | 0 | 0.0314 | 4.03 | 4.02 | 0.00792 | 0 | Tôle zinc-titane | Élimination, métaux non ferreux
07 |  | Holz und Holzwerkstoffe |  |  | kg/m3; kg/lm | [23 empty] | Bois et produits en bois
07.001 | BBA9796B-B084-473D-B362-E703FAD37CAA | 3- und 5-Schicht Massivholzplatte | 91.048 | Entsorgung, Dreischichtplatte | 453 | kg | 1010 | 932 | 80.3 | 15.4 | 15.3 | 10.1 | 5.29 | 0.0985 | 13.3 | 13.3 | 8.3 | 4.95 | 0.00617 | 2.18 | 2.09 | 1.75 | 0.337 | 0.0923 | 0.469 | 0.414 | 0.0553 | 0.433 | Bois massif 3 et 5 plis | Élimination, panneau tricouche
07.021 | f346cb73-61fb-4468-b500-3bfc161d80a6 | Balkenschichtholz | 91.047 | Entsorgung, Brettschichtholz verleimt | 439 | kg | 790 | 716 | 73.8 | 10.2 | 10.1 | 4.86 | 5.19 | 0.0971 | 8.59 | 8.58 | 3.49 | 5.09 | 0.00615 | 1.56 | 1.47 | 1.37 | 0.097 | 0.091 | 0.342 | 0.293 | 0.0492 | 0.446 | Bois d'équarrissage | Élimination, lamellé-collé
07.003 | 75F8C2B2-0B4E-4243-93D6-9D8B721B4D12 | Brettschichtholz | 91.047 | Entsorgung, Brettschichtholz verleimt | 439 | kg | 769 | 696 | 73.8 | 9.68 | 9.58 | 4.38 | 5.2 | 0.0971 | 8.14 | 8.14 | 3.07 | 5.06 | 0.00615 | 1.53 | 1.44 | 1.3 | 0.142 | 0.091 | 0.335 | 0.286 | 0.0492 | 0.446 | Bois lamellé-collé | Élimination, lamellé-collé
07.003.01 | 5D0AAC66-9661-4D7A-A239-8A8931B4CFF3 | Brettschichtholz, Produktion Schweiz | 91.047 | Entsorgung, Brettschichtholz verleimt | 439 | kg | 681 | 607 | 73.8 | 9.21 | 9.11 | 3.92 | 5.19 | 0.0971 | 8.01 | 8 | 2.9 | 5.1 | 0.00615 | 1.2 | 1.11 | 1.03 | 0.0844 | 0.091 | 0.253 | 0.204 | 0.0492 | 0.447 | Bois lamellé-collé, colle MF, zone humide, production Suisse | Élimination, lamellé-collé
07.002 | 1095B95F-6036-45CA-B450-7A3A8E1897BB | Brettschichtholz | 91.047 | Entsorgung, Brettschichtholz verleimt | 439 | kg | 769 | 696 | 73.8 | 9.68 | 9.58 | 4.38 | 5.2 | 0.0971 | 8.14 | 8.14 | 3.07 | 5.06 | 0.00615 | 1.53 | 1.44 | 1.3 | 0.142 | 0.091 | 0.335 | 0.286 | 0.0492 | 0.446 | Bois lamellé-collé | Élimination, lamellé-collé
07.002.01 | D6C6F539-93DD-4C07-AF40-3EF6321D4FBD | Brettschichtholz, Produktion Schweiz | 91.047 | Entsorgung, Brettschichtholz verleimt | 439 | kg | 681 | 607 | 73.8 | 9.21 | 9.11 | 3.92 | 5.19 | 0.0971 | 8.01 | 8 | 2.9 | 5.1 | 0.00615 | 1.2 | 1.11 | 1.03 | 0.0844 | 0.091 | 0.253 | 0.204 | 0.0492 | 0.447 | Bois lamellé-collé, colle UF, zone sèche, production Suisse | Élimination, lamellé-collé
07.020 | 83c72ece-6641-4675-97f0-a6236caf7e7f | Brettsperrholz | 91.047 | Entsorgung, Brettschichtholz verleimt | 436 | kg | 849 | 776 | 73.8 | 9.94 | 9.84 | 4.63 | 5.21 | 0.0971 | 8.12 | 8.11 | 2.99 | 5.12 | 0.00615 | 1.82 | 1.72 | 1.64 | 0.0892 | 0.091 | 0.365 | 0.316 | 0.0492 | 0.449 | Contreplaqué de planches | Élimination, plaque de serrage, agent liant 10 %
07.020.01 | 25754a33-5165-4d33-b2d2-e8422557b849 | Brettsperrholz, Produktion Schweiz | 91.047 | Entsorgung, Brettschichtholz verleimt | 424 | kg | 711 | 638 | 73.8 | 7.27 | 7.17 | 2 | 5.17 | 0.0971 | 5.67 | 5.66 | 0.549 | 5.11 | 0.00615 | 1.6 | 1.51 | 1.45 | 0.054 | 0.091 | 0.25 | 0.201 | 0.0492 | 0.448 | Contreplaqué de placage, production Suisse | Élimination, plaque de serrage, agent liant 10 %
07.022 | b914b5f8-ce92-4da0-8c94-055ee668b154 | Furniersperrholz | 91.145 | Entsorgung, Spanplatte, 10% Bindemittel | 823 | kg | 1970 | 1870 | 106 | 14.3 | 14.2 | 8.77 | 5.45 | 0.104 | 9.25 | 9.25 | 4.73 | 4.52 | 0.00624 | 5.08 | 4.98 | 4.05 | 0.933 | 0.0977 | 1.02 | 0.942 | 0.0798 | 0.41 | Contreplaqué de placage | Élimination, plaque de serrage, agent liant 10 %
07.004 | 99B2F7E4-22F3-4C8E-9C76-D3CBADA830E2 | Hartfaserplatte | 91.049 | Entsorgung, Holzfaserplatte hart | 955 | kg | 1770 | 1700 | 68.4 | 11.2 | 11.1 | 5.63 | 5.44 | 0.096 | 7.05 | 7.04 | 1.86 | 5.18 | 0.00614 | 4.12 | 4.04 | 3.77 | 0.26 | 0.0899 | 1.07 | 1.03 | 0.0441 | 0.455 | Panneau de particules dur | Élimination, panneau de fibres dur
07.005 | C916FBF8-EB8F-43A7-9D11-9E92CF9F083D | Holzwolle-Leichtbauplatte, zementgebunden | 91.144 | Entsorgung, Verbundmaterialien, organisch-mineralisch | 400 | kg | 770 | 685 | 85.2 | 3.31 | 3.13 | 1.59 | 1.54 | 0.18 | 2.04 | 2.03 | 0.492 | 1.54 | 0.00977 | 1.27 | 1.1 | 1.1 | 0 | 0.17 | 0.534 | 0.498 | 0.0357 | 0.138 | Panneau de bois léger à paille de bois liée par du ciment | Élimination, matériaux composites, organique-minéral
7.025 | 2dc81359-969b-4c73-acbb-c1c5e704d8ad | Holzwolle Faschine | [26 empty] | fascine en laine de bois
07.025.01 | 89a24a27-7cf1-495b-8ddb-2e9c1a061b2a | Holzwolle Quickquader-Faschine Howolis Lindner Suisse GmbH |  |  | 12.6 | kg | 964 | 964 | 0 | 7.79 | 7.79 | 3.08 | 4.71 | 0 | 5.51 | 5.51 | 0.802 | 4.71 | 0 | 2.28 | 2.28 | 2.28 | 0 | 0 | 0.296 | 0.296 | 0 | 0.413 | fascine Howolis Quickquader en laine de bois Lindner Suisse GmbH
07.023 | dff243df-ce92-429c-b6f4-a1e3ca114b16 | Konstruktionsvollholz | 91.052 | Entsorgung, Holz und Holzwerkstoffe, Massivholz | 436 | kg | 683 | 620 | 62.9 | 9.52 | 9.43 | 4.27 | 5.16 | 0.0949 | 8.28 | 8.28 | 3.13 | 5.15 | 0.00612 | 1.24 | 1.15 | 1.14 | 0.0105 | 0.0888 | 0.283 | 0.244 | 0.039 | 0.45 | Bois massif de construction | Élimination, panneau de fibres dur
07.008 | 5452FFFF-13C9-4D8B-803B-E644F35A3325 | Massivholz Buche / Eiche, kammergetrocknet, gehobelt | 91.052 | Entsorgung, Holz und Holzwerkstoffe, Massivholz | 675 | kg | 436 | 373 | 62.9 | 7.94 | 7.85 | 2.9 | 4.95 | 0.0949 | 7.28 | 7.27 | 2.32 | 4.95 | 0.00612 | 0.662 | 0.574 | 0.574 | 0 | 0.0888 | 0.152 | 0.113 | 0.039 | 0.451 | Bois massif hêtre / chêne, séché en cellule, raboté | Élimination, bois et matériaux dérivés, bois massif
07.008.01 | 348B6926-0D2A-4820-AA05-C815FE65A421 | Massivholz Buche / Eiche, kammergetrocknet, gehobelt, Produktion Schweiz | 91.052 | Entsorgung, Holz und Holzwerkstoffe, Massivholz | 675 | kg | 396 | 333 | 62.9 | 7.97 | 7.87 | 2.92 | 4.95 | 0.0949 | 7.39 | 7.39 | 2.44 | 4.95 | 0.00612 | 0.572 | 0.483 | 0.483 | 0 | 0.0888 | 0.122 | 0.0833 | 0.039 | 0.451 | Bois massif hêtre / chêne, séché en cellule, raboté, production Suisse | Élimination, bois et matériaux dérivés, bois massif
07.007 | 9AC95A58-6438-48B7-BB6A-B07B6F4CFB6A | Massivholz Buche / Eiche, kammergetrocknet, rau | 91.052 | Entsorgung, Holz und Holzwerkstoffe, Massivholz | 675 | kg | 392 | 329 | 62.9 | 7.68 | 7.59 | 2.64 | 4.95 | 0.0949 | 7.12 | 7.11 | 2.16 | 4.95 | 0.00612 | 0.568 | 0.479 | 0.479 | 0 | 0.0888 | 0.135 | 0.0962 | 0.039 | 0.451 | Bois massif hêtre, chêne, séché en cellule, brut | Élimination, bois et matériaux dérivés, bois massif
07.007.01 | 698D8A43-8983-432E-A51B-D90C9BA23AC1 | Massivholz Buche / Eiche, kammergetrocknet, rau, Produktion Schweiz | 91.052 | Entsorgung, Holz und Holzwerkstoffe, Massivholz | 675 | kg | 356 | 293 | 62.9 | 7.71 | 7.61 | 2.66 | 4.95 | 0.0949 | 7.22 | 7.22 | 2.27 | 4.95 | 0.00612 | 0.485 | 0.396 | 0.396 | 0 | 0.0888 | 0.109 | 0.07 | 0.039 | 0.451 | Bois massif hêtre, chêne, séché en cellule, brut, production Suisse | Élimination, bois et matériaux dérivés, bois massif
07.006 | 531C8578-0D4B-469A-ACE5-8E3A536FC47C | Massivholz Buche / Eiche, luftgetrocknet, rau | 91.052 | Entsorgung, Holz und Holzwerkstoffe, Massivholz | 705 | kg | 323 | 260 | 62.9 | 6.68 | 6.59 | 2.05 | 4.54 | 0.0949 | 6.21 | 6.2 | 1.66 | 4.54 | 0.00612 | 0.478 | 0.39 | 0.39 | 0 | 0.0888 | 0.12 | 0.0812 | 0.039 | 0.413 | Bois massif hêtre / chêne, séché à l'air, brut | Élimination, bois et matériaux dérivés, bois massif
07.006.01 | F9547BDA-290C-44C5-8794-C921A2DED0BA | Massivholz Buche / Eiche, luftgetrocknet, rau, Produktion Schweiz | 91.052 | Entsorgung, Holz und Holzwerkstoffe, Massivholz | 705 | kg | 290 | 227 | 62.9 | 6.7 | 6.61 | 2.07 | 4.54 | 0.0949 | 6.3 | 6.29 | 1.76 | 4.54 | 0.00612 | 0.402 | 0.314 | 0.314 | 0 | 0.0888 | 0.0979 | 0.0589 | 0.039 | 0.413 | Bois massif hêtre / chêne, séché à l'air, brut, production Suisse | Élimination, bois et matériaux dérivés, bois massif
07.011 | 3D89DC7F-1638-4C94-AFA8-DC31CAC210BC | Massivholz Fichte / Tanne / Lärche, kammergetr., gehobelt | 91.052 | Entsorgung, Holz und Holzwerkstoffe, Massivholz | 465 | kg | 476 | 413 | 62.9 | 6.83 | 6.73 | 1.58 | 5.15 | 0.0949 | 6.05 | 6.04 | 0.891 | 5.15 | 0.00612 | 0.777 | 0.688 | 0.688 | 0 | 0.0888 | 0.173 | 0.134 | 0.039 | 0.451 | Bois massif épicéa / sapin / mélèze, séché en cellule, raboté | Élimination, bois et matériaux dérivés, bois massif
07.011.01 | D122C786-0887-4B71-BEBD-513955B5F184 | Massivholz Fichte / Tanne / Lärche, kammergetr., gehobelt, Produktion Schweiz | 91.052 | Entsorgung, Holz und Holzwerkstoffe, Massivholz | 465 | kg | 459 | 396 | 62.9 | 6.67 | 6.57 | 1.42 | 5.15 | 0.0949 | 5.93 | 5.93 | 0.776 | 5.15 | 0.00612 | 0.733 | 0.644 | 0.644 | 0 | 0.0888 | 0.156 | 0.117 | 0.039 | 0.451 | Bois massif épicéa / sapin / mélèze, séché en cellule, raboté, production Suisse | Élimination, bois et matériaux dérivés, bois massif
07.011.02 | C4DE94C2-36D6-4BB9-9753-228622401A82 | Massivholz Fichte / Tanne, kammergetr., Vollholzhaus holzpur | 91.052 | Entsorgung, Holz und Holzwerkstoffe, Massivholz | 420 | kg | 430 | 367 | 62.9 | 10.4 | 10.3 | 5 | 5.35 | 0.0949 | 9.98 | 9.97 | 4.62 | 5.35 | 0.00612 | 0.467 | 0.379 | 0.379 | 0 | 0.0888 | 0.133 | 0.0944 | 0.039 | 0.451 | Bois massif épicéa / sapin, séché en cellule, holzpur | Élimination, bois et matériaux dérivés, bois massif
07.010 | C6FE17BA-12BD-4454-B0F0-74CA8C665D6B | Massivholz Fichte / Tanne / Lärche, luftgetr., gehobelt | 91.052 | Entsorgung, Holz und Holzwerkstoffe, Massivholz | 485 | kg | 401 | 338 | 62.9 | 5.89 | 5.79 | 1.07 | 4.72 | 0.0949 | 5.21 | 5.21 | 0.485 | 4.72 | 0.00612 | 0.673 | 0.584 | 0.584 | 0 | 0.0888 | 0.156 | 0.117 | 0.039 | 0.413 | Bois massif épicéa / sapin / mélèze, séché à l'air, raboté | Élimination, bois et matériaux dérivés, bois massif
07.010.01 | 0AABF430-9178-4975-8390-B4C585739DE2 | Massivholz Fichte / Tanne / Lärche, luftgetr., gehobelt, Produktion Schweiz | 91.052 | Entsorgung, Holz und Holzwerkstoffe, Massivholz | 485 | kg | 385 | 322 | 62.9 | 5.74 | 5.65 | 0.924 | 4.72 | 0.0949 | 5.11 | 5.1 | 0.38 | 4.72 | 0.00612 | 0.633 | 0.544 | 0.544 | 0 | 0.0888 | 0.142 | 0.103 | 0.039 | 0.413 | Bois massif épicéa / sapin / mélèze, séché à l'air, raboté, production Suisse | Élimination, bois et matériaux dérivés, bois massif
07.009 | EB82F166-04B1-49F0-A586-FD8F92824196 | Massivholz Fichte / Tanne / Lärche, luftgetrocknet, rau | 91.052 | Entsorgung, Holz und Holzwerkstoffe, Massivholz | 485 | kg | 317 | 254 | 62.9 | 5.49 | 5.39 | 0.67 | 4.72 | 0.0949 | 4.98 | 4.97 | 0.249 | 4.72 | 0.00612 | 0.509 | 0.421 | 0.421 | 0 | 0.0888 | 0.129 | 0.0904 | 0.039 | 0.413 | Bois massif épicéa / sapin / mélèze, séché à l'air, brut | Élimination, bois et matériaux dérivés, bois massif
07.009.01 | ADBDB232-AC94-49B1-9EB6-652076C22BAB | Massivholz Fichte / Tanne / Lärche, luftgetrocknet, rau, Produktion Schweiz | 91.052 | Entsorgung, Holz und Holzwerkstoffe, Massivholz | 485 | kg | 306 | 243 | 62.9 | 5.35 | 5.26 | 0.546 | 4.71 | 0.0949 | 4.88 | 4.87 | 0.157 | 4.71 | 0.00612 | 0.478 | 0.389 | 0.389 | 0 | 0.0888 | 0.12 | 0.0809 | 0.039 | 0.413 | Bois massif épicéa / sapin / mélèze, séché à l'air, brut, production Suisse | Élimination, bois et matériaux dérivés, bois massif
07.012 | 962B816C-DBD4-445F-8392-E4F8532069C8 | Mitteldichte Faserplatte (MDF), UF-gebunden | 91.050 | Entsorgung, Faserplatte mittlerer Dichte (MDF) | 685 | kg | 1550 | 1420 | 128 | 10.3 | 10.2 | 4.43 | 5.79 | 0.108 | 5.85 | 5.85 | 1.24 | 4.61 | 0.0063 | 4.47 | 4.37 | 3.2 | 1.17 | 0.102 | 0.954 | 0.854 | 0.1 | 0.396 | Panneau de fibres à densité moyenne (MDF), colle UF | Élimination, panneau de fibres de compacité moyenne
07.013 | BD66B05D-27E3-4ADF-85A2-E0ABBBA686A5 | OSB Platte, PF-gebunden, Feuchtbereich | 91.145 | Entsorgung, Spanplatte, 10% Bindemittel | 605 | kg | 1030 | 922 | 106 | 11 | 10.9 | 5.23 | 5.63 | 0.104 | 8.26 | 8.25 | 3.16 | 5.09 | 0.00624 | 2.71 | 2.61 | 2.08 | 0.535 | 0.0977 | 0.563 | 0.483 | 0.0798 | 0.444 | Panneau d'aggloméré type OSB, colle PF, zone humide | Élimination, plaque de serrage, agent liant 10 %
07.024 | 2ec4e1b4-5694-4169-b734-b38c2365aaac | Röhrenspanplatte | 91.145 | Entsorgung, Spanplatte, 10% Bindemittel | 272 | kg | 1340 | 1230 | 106 | 10.5 | 10.4 | 4.87 | 5.57 | 0.104 | 6.89 | 6.88 | 1.96 | 4.92 | 0.00624 | 3.65 | 3.55 | 2.91 | 0.647 | 0.0977 | 0.813 | 0.733 | 0.0798 | 0.429 | Panneau de particules tubulaire | Élimination, plaque de serrage, agent liant 10 %
07.015 | F54AEECA-7B3B-4ACE-B4CB-88527B1C903C | Spanplatte, PF-gebunden, Feuchtbereich | 91.145 | Entsorgung, Spanplatte, 10% Bindemittel | 640 | kg | 886 | 780 | 106 | 6.93 | 6.82 | 2.39 | 4.43 | 0.104 | 4.37 | 4.36 | 0.781 | 3.58 | 0.00624 | 2.56 | 2.46 | 1.61 | 0.856 | 0.0977 | 0.529 | 0.45 | 0.0798 | 0.417 | Panneau de particules, colle PF, zone humide | Élimination, plaque de serrage, agent liant 10 %
07.016 | FB830352-0350-46F9-BF46-73733C576386 | Spanplatte, UF-gebunden, beschichtet, Trockenbereich | 91.057 | Entsorgung, Spanplatte, 10% Bindemittel, 3.5% MF-gebunden | 640 | kg | 1210 | 1090 | 122 | 8.39 | 8.29 | 3.69 | 4.59 | 0.105 | 4.69 | 4.69 | 1.23 | 3.46 | 0.00627 | 3.7 | 3.6 | 2.47 | 1.13 | 0.0985 | 0.735 | 0.641 | 0.0945 | 0.417 | Panneau de particules, colle UF, enduit, zone sèche | Élimination, plaque de serrage, agent liant 10 %, 3,5 % résine MF
07.014 | E88CFF0D-059B-4E8A-93BC-A4E3A917A2F6 | Spanplatte, UF-gebunden, Trockenbereich | 91.145 | Entsorgung, Spanplatte, 10% Bindemittel | 640 | kg | 886 | 780 | 106 | 6.93 | 6.82 | 2.39 | 4.43 | 0.104 | 4.37 | 4.36 | 0.781 | 3.58 | 0.00624 | 2.56 | 2.46 | 1.61 | 0.856 | 0.0977 | 0.529 | 0.45 | 0.0798 | 0.417 | Panneau de particules, colle UF, zone sèche | Élimination, plaque de serrage, agent liant 10 %
07.018 | 32B17B00-83C9-412F-899B-03B8DB3781BF | Sperrholz/Multiplex, PF-gebunden, Feuchtbereich | 91.145 | Entsorgung, Spanplatte, 10% Bindemittel | 500 | kg | 2870 | 2770 | 106 | 17 | 16.9 | 12 | 4.89 | 0.104 | 10.1 | 10.1 | 5.91 | 4.15 | 0.00624 | 6.94 | 6.84 | 6.1 | 0.741 | 0.0977 | 1.43 | 1.35 | 0.0798 | 0.41 | Bois lamellé / multiplex, colle PF, zone humide | Élimination, plaque de serrage, agent liant 10 %
07.017 | 55C3FB36-27C5-40BB-B51C-715C9F2984FE | Sperrholz/Multiplex, UF-gebunden, Trockenbereich | 91.145 | Entsorgung, Spanplatte, 10% Bindemittel | 500 | kg | 2140 | 2030 | 106 | 14.7 | 14.6 | 9.71 | 4.89 | 0.104 | 10 | 10 | 5.85 | 4.15 | 0.00624 | 4.7 | 4.6 | 3.86 | 0.741 | 0.0977 | 0.948 | 0.868 | 0.0798 | 0.41 | Bois lamellé / multiplex, colle UF, zone sèche | Élimination, plaque de serrage, agent liant 10 %
07.019 | 134906e4-dbd4-42e3-828c-e819fea6a651 | Stabschichtholz, Buche |  |  |  |  | 0 | 0 | 0 | 0 | 0 | 0 | 0 | 0 | 0 | 0 | 0 | 0 | 0 | 0 | 0 | 0 | 0 | 0 | 0 | 0 | 0 | 0 | Bois lamellé-collé en hêtre
07.019.01 | 9b25432d-40ef-4f3b-8c5b-7104ad4b6d52 | Stabschichtholz, Buche, fagus | 91.175.01 | Entsorgung, Stabschichtholz, Buche, fagus | 700 | kg | 1010 | 926 | 84.4 | 11.3 | 11.2 | 6.02 | 5.18 | 0.114 | 9.46 | 9.46 | 4.36 | 5.1 | 0.00691 | 1.86 | 1.75 | 1.67 | 0.0833 | 0.108 | 0.367 | 0.306 | 0.0615 | 0.477 | Bois lamellé-collé en hêtre, fagus | Élimination, bois lamellé-collé, hêtre, fagus
Holzrechner: Mit dem Holzrechner (https://rechner.pawis.ch/) können die Umweltkennwerte von Holzprodukten verschiedenster Herkunft berechnet werden. Calculateur de bois: le calculateur de bois (https://rechner.pawis.ch/) permet de calculer les données écobilans de produits en bois d'origines très diverses.
08 |  | Klebstoffe und Fugendichtungsmassen |  |  | kg/m3 | [23 empty] | Colles et masses de jointoiement
08.001 | 21330D47-1D7A-36C8-7F0E-CB11F4CB2767 | 2-Komponenten Klebstoff | 91.146 | Entsorgung, Kleb-, Dichtstoffe, Anstriche | 1500 | kg | 10100 | 9910 | 236 | 24.6 | 24.6 | 24.6 | 0 | 0.0581 | 0.355 | 0.353 | 0.353 | 0 | 0.00225 | 24.3 | 24.2 | 24.2 | 0 | 0.0558 | 4.84 | 4.65 | 0.187 | 0 | Colle bicomposant | Élimination, colles, produits d'étanchéité, peintures
08.002 | CA0CC8C0-0CF0-4DE4-A9E8-C3B416365119 | Heissbitumen | 91.146 | Entsorgung, Kleb-, Dichtstoffe, Anstriche | 1000 | kg | 2040 | 1800 | 236 | 15 | 15 | 3.48 | 11.5 | 0.0581 | 0.0665 | 0.0643 | 0.0643 | 0 | 0.00225 | 15 | 14.9 | 3.41 | 11.5 | 0.0558 | 1.09 | 0.906 | 0.187 | 0 | Masse bitumeuse, chaude | Élimination, colles, produits d'étanchéité, peintures
08.003 | 9831C103-3AC5-439B-9BF1-3C1976328C98 | Kautschukdichtungsmasse | 91.146 | Entsorgung, Kleb-, Dichtstoffe, Anstriche | 1500 | kg | 6870 | 6630 | 236 | 24.7 | 24.7 | 16.5 | 8.14 | 0.0581 | 0.296 | 0.294 | 0.294 | 0 | 0.00225 | 24.4 | 24.4 | 16.2 | 8.14 | 0.0558 | 2.42 | 2.23 | 0.187 | 0 | Masse de jointoiement en caoutchouc | Élimination, colles, produits d'étanchéité, peintures
08.004 | 0732FA24-108B-41A5-A86B-71ADB88B5F21 | Polysulfiddichtungsmasse | 91.146 | Entsorgung, Kleb-, Dichtstoffe, Anstriche | 1600 | kg | 2890 | 2660 | 236 | 8.23 | 8.17 | 6.92 | 1.24 | 0.0581 | 0.422 | 0.42 | 0.42 | 0 | 0.00225 | 7.8 | 7.75 | 6.5 | 1.24 | 0.0558 | 1.72 | 1.53 | 0.187 | 0 | Masse de jointoiement en polysulfide | Élimination, colles, produits d'étanchéité, peintures
08.005 | 85E73CA0-F8D0-4F4D-BA4F-074E3BBD8A31 | Silicon-Fugenmasse | 91.146 | Entsorgung, Kleb-, Dichtstoffe, Anstriche | 1000 | kg | 4570 | 4340 | 236 | 16.3 | 16.3 | 8.13 | 8.14 | 0.0581 | 1.87 | 1.87 | 1.87 | 0 | 0.00225 | 14.5 | 14.4 | 6.27 | 8.14 | 0.0558 | 2.91 | 2.72 | 0.187 | 0 | Masse de jointoiement en silicone | Élimination, colles, produits d'étanchéité, peintures
09 |  | Dichtungsbahnen und Schutzfolien |  |  | kg/m3; kg/m2 | [23 empty] | Lés d'étanchéité et feuilles de protection
09.001 | 01CD6F3D-BD57-4002-A3FB-6CD6DF5868D7 | Dampfbremse bituminös | 91.172 | Entsorgung, Dichtungsbahnen und Schutzfolien, Dampfbremse Bitumen | 1100 | kg | 5220 | 2790 | 2430 | 14.1 | 13.9 | 6.29 | 7.57 | 0.281 | 0.669 | 0.654 | 0.654 | 0 | 0.0148 | 13.5 | 13.2 | 5.63 | 7.57 | 0.266 | 3.64 | 1.31 | 2.33 | 0 | Barrière de vapeur bitumineuse | Élimination, feuilles d'étanchéité et de protection, frein de vapeur en bitume
09.002 | 5155BF82-EBE7-4FE9-A0C3-3B52FF372827 | Dampfbremse Polyethylen (PE) | 91.037 | Entsorgung, Dichtungsbahnen und Schutzfolien, Dampfbremse PE | 920 | kg | 6930 | 4120 | 2810 | 25.7 | 25.5 | 14.2 | 11.2 | 0.22 | 0.864 | 0.853 | 0.853 | 0 | 0.0111 | 24.8 | 24.6 | 13.4 | 11.2 | 0.209 | 5.42 | 2.75 | 2.67 | 0 | Barrière de vapeur PE | Élimination, feuilles d'étanchéité et de protection, frein de vapeur en PE
09.003 | 7BA5DD3A-06EF-4108-853B-3687B698FF22 | Dichtungsbahn bituminös | 91.172 | Entsorgung, Dichtungsbahnen und Schutzfolien, Dampfbremse Bitumen | 1100 | kg | 4350 | 1920 | 2430 | 12.6 | 12.3 | 4.92 | 7.37 | 0.281 | 0.279 | 0.264 | 0.264 | 0 | 0.0148 | 12.3 | 12 | 4.66 | 7.37 | 0.266 | 3.33 | 1 | 2.33 | 0 | Lé d'étanchéité bitumineux | Élimination, feuilles d'étanchéité et de protection, frein de vapeur en bitume
09.003.11 | 7734C0C2-7D2F-4604-A1A8-D8CB9E7310C7 | Bituminöse Dichtungsbahn, swissporBIKUPLAN ECO | 91.172 | Entsorgung, Dichtungsbahnen und Schutzfolien, Dampfbremse Bitumen | 1267 | kg | 3510 | 1080 | 2430 | 6.35 | 6.07 | 2.62 | 3.45 | 0.281 | 0.224 | 0.209 | 0.169 | 0.0397 | 0.0148 | 6.13 | 5.86 | 2.45 | 3.41 | 0.266 | 2.92 | 0.588 | 2.33 | 0 | Lé d'étanchéité bitumineux, swissporBIKUPLAN ECO | Élimination, feuilles d'étanchéité et de protection, frein de vapeur en bitume
09.003.01 | 8363831F-FB86-4CDD-B1F2-138E478F34B0 | Bituminöse Dichtungsbahn, swissporBIKUTOP | 91.172 | Entsorgung, Dichtungsbahnen und Schutzfolien, Dampfbremse Bitumen | 1269 | kg | 4060 | 1630 | 2430 | 10.5 | 10.3 | 3.93 | 6.32 | 0.281 | 0.242 | 0.227 | 0.183 | 0.0439 | 0.0148 | 10.3 | 10 | 3.75 | 6.28 | 0.266 | 3.24 | 0.907 | 2.33 | 0 | Lé d'étanchéité bitumineux, swissporBIKUTOP | Élimination, feuilles d'étanchéité et de protection, frein de vapeur en bitume
09.003.02 | 3734EA52-A3C5-4A05-A040-03322A348AE1 | Bituminöse Dichtungsbahn, swissporBIKUTOP ECO | 91.172 | Entsorgung, Dichtungsbahnen und Schutzfolien, Dampfbremse Bitumen | 1256 | kg | 3420 | 983 | 2430 | 5.76 | 5.47 | 2.52 | 2.95 | 0.281 | 0.221 | 0.206 | 0.157 | 0.0488 | 0.0148 | 5.54 | 5.27 | 2.37 | 2.9 | 0.266 | 2.88 | 0.55 | 2.33 | 0 | Lé d'étanchéité bitumineux, swissporBIKUTOP ECO | Élimination, feuilles d'étanchéité et de protection, frein de vapeur en bitume
09.003.12 | 996bca23-d530-4e8e-b4f1-6f6f57b89e0a | Elastomerbitumen-Dichtungsbahn Sopravap EVA 35 flam | 91.172 | Entsorgung, Dichtungsbahnen und Schutzfolien, Dampfbremse Bitumen | 4.6 | kg | 3750 | 1320 | 2430 | 8.56 | 8.28 | 3.77 | 4.51 | 0.282 | 0.325 | 0.31 | 0.31 | 0 | 0.0152 | 8.24 | 7.97 | 3.46 | 4.51 | 0.266 | 3.05 | 0.717 | 2.33 | 0 | Feuille d'étanchéité à base de bitume élastomèren Sopravap EVA 35 flam
09.003.13 | 45f59ef0-c310-4611-bd9f-96c3f29ff6a3 | Elastomerbitumen-Dichtungsbahn Sopralen EGV 3 | 91.172 | Entsorgung, Dichtungsbahnen und Schutzfolien, Dampfbremse Bitumen | 4 | kg | 3680 | 1250 | 2430 | 8.36 | 8.08 | 3.63 | 4.44 | 0.282 | 0.302 | 0.287 | 0.287 | 0 | 0.0152 | 8.06 | 7.79 | 3.35 | 4.44 | 0.266 | 3.02 | 0.686 | 2.33 | 0 | Feuille d'étanchéité à base de bitume élastomèren Sopralen EGV 3
09.003.14 | 417f2b8c-45c8-406b-97ac-ef149321e8f7 | Elastomerbitumen-Dichtungsbahn Sopralen EGV 3.5 | 91.172 | Entsorgung, Dichtungsbahnen und Schutzfolien, Dampfbremse Bitumen | 4.8 | kg | 3660 | 1230 | 2430 | 8.37 | 8.09 | 3.56 | 4.52 | 0.282 | 0.282 | 0.267 | 0.267 | 0 | 0.0152 | 8.09 | 7.82 | 3.3 | 4.52 | 0.266 | 3.01 | 0.678 | 2.33 | 0 | Feuille d'étanchéité à base de bitume élastomèren Sopralen EGV 3.5
09.003.15 | 0d94f5a6-1b6a-469e-bf01-0ddab8f03d10 | Elastomerbitumen-Dichtungsbahn Sopralen Premier EP 5 ard flam | 91.172 | Entsorgung, Dichtungsbahnen und Schutzfolien, Dampfbremse Bitumen | 4.8 | kg | 3690 | 1260 | 2430 | 7.95 | 7.67 | 3.66 | 4.01 | 0.282 | 0.318 | 0.303 | 0.303 | 0 | 0.0152 | 7.64 | 7.37 | 3.36 | 4.01 | 0.266 | 3.06 | 0.728 | 2.33 | 0 | Feuille d'étanchéité à base de bitume élastomèren Sopralen Premier EP 5 ard flam
09.003.16 | a06b8703-9c56-4844-bbbd-388e15772d67 | Elastomerbitumen-Dichtungsbahn Sopralen Jardin EP 5 ard flam | 91.172 | Entsorgung, Dichtungsbahnen und Schutzfolien, Dampfbremse Bitumen | 5.4 | kg | 3720 | 1290 | 2430 | 8.06 | 7.78 | 3.74 | 4.04 | 0.282 | 0.321 | 0.306 | 0.306 | 0 | 0.0152 | 7.74 | 7.47 | 3.43 | 4.04 | 0.266 | 3.07 | 0.742 | 2.33 | 0 | Feuille d'étanchéité à base de bitume élastomèren Sopralen Jardin EP 5 ard flam
09.003.17 | 11a560d2-4cc5-4cd6-9b99-0945186d224e | Elastomerbitumen-Dichtungsbahn Sopragum Flam HT-O Jardin S5 | 91.172 | Entsorgung, Dichtungsbahnen und Schutzfolien, Dampfbremse Bitumen | 5.6 | kg | 4240 | 1810 | 2430 | 10.4 | 10.1 | 5.05 | 5.03 | 0.282 | 0.331 | 0.316 | 0.316 | 0 | 0.0152 | 10 | 9.77 | 4.74 | 5.03 | 0.266 | 3.38 | 1.05 | 2.33 | 0 | Feuille d'étanchéité à base de bitume élastomèren Sopragum Flam HT-O Jardin S5
09.003.18 | 3030d795-4231-40bc-803f-4f6218b99104 | Elastomerbitumen-Dichtungsbahn SOPREMA Vapro Alpino | 91.172 | Entsorgung, Dichtungsbahnen und Schutzfolien, Dampfbremse Bitumen | 5.76 | kg | 4190 | 1760 | 2430 | 9.62 | 9.34 | 4.88 | 4.46 | 0.282 | 0.325 | 0.31 | 0.31 | 0 | 0.0152 | 9.3 | 9.03 | 4.57 | 4.46 | 0.266 | 3.38 | 1.05 | 2.33 | 0 | Feuille d'étanchéité à base de bitume élastomèren SOPREMA Vapro Alpino
09.003.19 | 431554b3-cf1e-422c-8593-f2c5946cb82f | Elastomerbitumen-Dichtungsbahn SOPREMA Vapro Nature | 91.172 | Entsorgung, Dichtungsbahnen und Schutzfolien, Dampfbremse Bitumen | 5.76 | kg | 4190 | 1760 | 2430 | 9.62 | 9.34 | 4.88 | 4.46 | 0.282 | 0.325 | 0.31 | 0.31 | 0 | 0.0152 | 9.3 | 9.03 | 4.57 | 4.46 | 0.266 | 3.38 | 1.05 | 2.33 | 0 | Feuille d'étanchéité à base de bitume élastomèren SOPREMA Vapro Nature
09.004 | 90159AF7-455B-4996-A1AC-6D5B6E3242F4 | Dichtungsbahn Gummi (EPDM) | 91.147 | Entsorgung, Dichtungsbahnen und Schutzfolien, EPDM | 1100 | kg | 8110 | 4860 | 3240 | 25.5 | 25.3 | 17.1 | 8.14 | 0.237 | 0.844 | 0.83 | 0.83 | 0 | 0.0133 | 24.7 | 24.4 | 16.3 | 8.14 | 0.224 | 5.84 | 2.74 | 3.1 | 0 | Lé d'étanchéité caoutchouc (EPDM) | Élimination, bandes d'étanchéité et de protection, EPDM
09.005 | CFA0CA34-15A6-4D99-AEC3-CA60F46DBE4D | Dichtungsbahn Polyolefin (FPO) | 91.148 | Entsorgung, Dichtungsbahnen und Schutzfolien, Polyolefin | 1000 | kg | 7880 | 5070 | 2810 | 23.6 | 23.4 | 11.5 | 11.9 | 0.22 | 0.421 | 0.41 | 0.41 | 0 | 0.0111 | 23.1 | 22.9 | 11 | 11.9 | 0.209 | 5.18 | 2.52 | 2.67 | 0 | Lé d'étanchéité polyoléfine (FPO) | Élimination, bandes d'étanchéité et de protection, polyoléfine
9.01 | acd9f802-59c4-4caf-9250-bd1827c2079d | Holzwolle-Erosionsschutzvlies | [26 empty] | tapis anti-érosion en laine de bois
09.010.01 | baa9751c-643c-4c60-8016-87e73f2043f7 | Holzwolle-Erosionsschutzvlies Howolis Lindner Suisse GmbH |  |  | 0.284 | kg | 3080 | 3080 | 0 | 21.1 | 21.1 | 16.4 | 4.72 | 0 | 10.3 | 10.3 | 5.6 | 4.72 | 0 | 10.8 | 10.8 | 10.8 | 0 | 0 | 0.835 | 0.835 | 0 | 0.412 | tapis anti-érosion en laine de bois Howolis Lindner Suisse GmbH
09.010.02 | 5271b843-d7f2-40b8-b060-c1dd23ab8148 | Holzwolle-Erosionsschutz-/Abdeck-/Schutz-/Dämmvlies Lindner Suisse GmbH |  |  | 0.542 | kg | 2010 | 2010 | 0 | 16.1 | 16.1 | 10.5 | 5.55 | 0 | 9.17 | 9.17 | 3.62 | 5.55 | 0 | 6.88 | 6.88 | 6.88 | 0 | 0 | 0.546 | 0.546 | 0 | 0.485 | tapis de laine de bois anti-érosion/couverture/protection/isolationHowolis Lindner Suisse GmbH
09.006 | 5C26C97A-D10C-49A8-815E-06A340CCC448 | Kraftpapier | 91.149 | Entsorgung, Kraft-Papier | 650 | kg | 3450 | 3250 | 206 | 20.8 | 20.6 | 16 | 4.61 | 0.185 | 13 | 13 | 8.41 | 4.61 | 0.0128 | 7.73 | 7.56 | 7.56 | 0 | 0.172 | 1.67 | 1.61 | 0.058 | 0.404 | Papier Kraft | Élimination, papier kraft
09.007 | D4BF6599-6623-4AE5-9D50-8EDDB6B05F41 | Polyethylenfolie (PE) | 91.037 | Entsorgung, Dichtungsbahnen und Schutzfolien, Dampfbremse PE | 920 | kg | 6930 | 4120 | 2810 | 25.7 | 25.5 | 13.6 | 11.8 | 0.22 | 0.864 | 0.853 | 0.853 | 0 | 0.0111 | 24.8 | 24.6 | 12.8 | 11.8 | 0.209 | 5.42 | 2.75 | 2.67 | 0 | Feuille de polyéthylène (PE) | Élimination, feuilles d'étanchéité et de protection, frein de vapeur en PE
09.008 | FD71B629-B98E-47C8-ADA4-513631C0896B | Polyethylenvlies (PE) | 91.037 | Entsorgung, Dichtungsbahnen und Schutzfolien, Dampfbremse PE | 920 | kg | 7090 | 4280 | 2810 | 26.5 | 26.3 | 14.5 | 11.8 | 0.22 | 0.548 | 0.537 | 0.537 | 0 | 0.0111 | 26 | 25.7 | 13.9 | 11.8 | 0.209 | 5.63 | 2.96 | 2.67 | 0 | Voile de polyéthylène (PE) | Élimination, feuilles d'étanchéité et de protection, frein de vapeur en PE
10 |  | Wärmedämmstoffe |  |  | kg/m3 | [23 empty] | Produits d'isolation thermique
10.014 | 9EC4E12B-5E75-4A0B-84DA-A1A5F152A4BC | Aerogel-Vlies | 91.119 | Entsorgung, Aerogel-Vlies | 150 | kg | 73600 | 73200 | 408 | 242 | 242 | 242 | 0 | 0.186 | 12.6 | 12.5 | 12.5 | 0 | 0.012 | 230 | 229 | 229 | 0 | 0.174 | 48.7 | 48.4 | 0.289 | 0 | Fibres d'aérogel | Élimination, fibres d'aérogel
10.012 | E6773968-F9C9-4782-A5CD-78B9B1164571 | Blähperlit | 91.136 | Entsorgung, Baumaterialien, mineralisch, unspezifisch | 65-140 | kg | 1460 | 1410 | 42.5 | 4.62 | 4.57 | 4.57 | 0 | 0.0548 | 0.167 | 0.164 | 0.164 | 0 | 0.00221 | 4.46 | 4.4 | 4.4 | 0 | 0.0526 | 1.05 | 1.04 | 0.0127 | 0 | Perlite expansée | Élimination, bâtiment, brique en terre cuite, élimination
10.011 | A0A69B33-B2C9-4DE4-BA2E-770C2A4EF76A | Blähvermiculit | 91.136 | Entsorgung, Baumaterialien, mineralisch, unspezifisch | 65-140 | kg | 687 | 645 | 42.5 | 1.61 | 1.56 | 1.56 | 0 | 0.0548 | 0.0508 | 0.0486 | 0.0486 | 0 | 0.00221 | 1.56 | 1.51 | 1.51 | 0 | 0.0526 | 0.394 | 0.382 | 0.0127 | 0 | Vermiculite expansée | Élimination, bâtiment, brique en terre cuite, élimination
10.016 | 7A1681B7-2F34-4B51-BF2D-D4C9C33CFCA5 | Flachsfasern | 91.121 | Entsorgung, Flachsfaser-Dämmung | 30 | kg | 2940 | 2570 | 370 | 11.3 | 11.1 | 6.12 | 5 | 0.167 | 5.97 | 5.96 | 0.956 | 5 | 0.0126 | 5.32 | 5.17 | 5.17 | 0 | 0.154 | 1.01 | 0.777 | 0.235 | 0.44 | Isolation en lin | Élimination, isolation lin
10.016.01 | 109E7CA4-9DB1-46E0-AAA8-EF6E159A7A63 | Flachsfasern, MAGRIPOL, Premium | 91.121 | Entsorgung, Flachsfaser-Dämmung | 30 | kg | 2880 | 2510 | 370 | 11.1 | 10.9 | 5.92 | 5 | 0.167 | 5.91 | 5.89 | 0.893 | 5 | 0.0126 | 5.18 | 5.03 | 5.03 | 0 | 0.154 | 0.983 | 0.749 | 0.235 | 0.44 | Isolation en lin, MAGRIPOL, Premium | Élimination, isolation lin
10.017 | CC513F17-747F-4776-ABFA-9C78FF26A557 | Flachsfasern, feuerfest | 91.121 | Entsorgung, Flachsfaser-Dämmung | 30 | kg | 3530 | 3160 | 370 | 13 | 12.8 | 7.82 | 5 | 0.167 | 5.47 | 5.46 | 0.456 | 5 | 0.0126 | 7.51 | 7.36 | 7.36 | 0 | 0.154 | 1.45 | 1.22 | 0.235 | 0.44 | Isolation en lin, résistant au feu | Élimination, isolation lin
10.017.01 | C5CF1731-3091-4FC5-9552-DE7368F296A6 | Flachsfasern, feuerfest, MAGRIPOL, Premium+ | 91.121 | Entsorgung, Flachsfaser-Dämmung | 30 | kg | 3460 | 3090 | 370 | 12.8 | 12.6 | 7.6 | 5 | 0.167 | 5.41 | 5.4 | 0.397 | 5 | 0.0126 | 7.35 | 7.2 | 7.2 | 0 | 0.154 | 1.42 | 1.18 | 0.235 | 0.44 | Isolation en lin, anti-feu, MAGRIPOL, Premium+ | Élimination, isolation lin
10.001 | 43B03F61-91A1-438E-B958-6E274F13B241 | Glaswolle | 91.173 | Entsorgung, Dämmstoff, mineralisch | 20-100 | kg | 1960 | 1850 | 116 | 7.82 | 7.67 | 7.67 | 0 | 0.143 | 2.35 | 2.34 | 2.34 | 0 | 0.0107 | 5.46 | 5.33 | 5.33 | 0 | 0.133 | 1.1 | 1.04 | 0.0592 | 0 | Laine de verre | Élimination, matériaux isolant, minéral
10.001.01 | C2140A4D-E25B-4E13-BD72-87C1C5A37286 | Glaswolle, Isover, phenolbasiertes Bindemittel | 91.173 | Entsorgung, Dämmstoff, mineralisch | 20-100 | kg | 1830 | 1710 | 116 | 7.4 | 7.26 | 7.26 | 0 | 0.143 | 2.28 | 2.27 | 2.27 | 0 | 0.0107 | 5.13 | 4.99 | 4.99 | 0 | 0.133 | 1.03 | 0.97 | 0.0592 | 0 | Laine de verre, Isover, résine phénolique | Élimination, matériaux isolant, minéral
10.001.03 | 894290c5-7d1a-42b6-8b27-cfabcd6fa573 | Glaswolle, Isover, pflanzliches Bindemittel | 91.173 | Entsorgung, Dämmstoff, mineralisch | 20-100 | kg | 1700 | 1580 | 116 | 6.11 | 5.97 | 5.97 | 0 | 0.143 | 2.45 | 2.44 | 2.44 | 0 | 0.0107 | 3.66 | 3.53 | 3.53 | 0 | 0.133 | 0.89 | 0.831 | 0.0592 | 0 | Laine de verre, Isover, liant végétal | Élimination, matériaux isolant, minéral
10.001.02 | b0b693b6-0c93-49bc-ad75-0de3492042b8 | Glaswolle, SUPAFIL | 91.173 | Entsorgung, Dämmstoff, mineralisch | 35 | kg | 2060 | 1940 | 116 | 6.21 | 6.07 | 6.07 | 0 | 0.143 | 0.317 | 0.306 | 0.306 | 0 | 0.0107 | 5.89 | 5.76 | 5.76 | 0 | 0.133 | 1.14 | 1.08 | 0.0592 | 0 | Laine de verre, SUPAFIL | Élimination, matériaux isolant, minéral
10.002 | 42A8911C-62FF-4A4B-ACD8-31E4148787E8 | Korkplatte | 91.150 | Entsorgung, Korkplatte | 120 | kg | 2170 | 1990 | 172 | 14.2 | 14 | 8.87 | 5.15 | 0.161 | 7.95 | 7.94 | 3.79 | 4.15 | 0.0125 | 6.24 | 6.09 | 5.09 | 1 | 0.148 | 1.11 | 1.07 | 0.0387 | 0.496 | Panneau en liège | Élimination, panneau de liège
10.003 | 4F352DCA-9E8B-49E4-98B6-F10BA797180E | Phenolharz (PF) | 91.151 | Entsorgung, Dämmstoff, organisch, Polystyrol | 40 | kg | 10000 | 6730 | 3280 | 34.2 | 33.9 | 26.9 | 7 | 0.213 | 0.618 | 0.606 | 0.606 | 0 | 0.0117 | 33.5 | 33.3 | 26.3 | 7 | 0.202 | 7.26 | 4.17 | 3.09 | 0 | Résine phénolique (PF) | Élimination, matériau isolant, organique, polystyrène
10.004 | 9F6CB547-DC00-4900-8FB4-A37135F510B4 | Polystyrol expandiert (EPS) | 91.151 | Entsorgung, Dämmstoff, organisch, Polystyrol | 15-40 | kg | 9800 | 6520 | 3280 | 30.5 | 30.3 | 21.1 | 9.22 | 0.213 | 0.524 | 0.512 | 0.512 | 0 | 0.0117 | 30 | 29.8 | 20.6 | 9.22 | 0.202 | 7.6 | 4.51 | 3.09 | 0 | Polystyrène expansé (EPS) | Élimination, matériau isolant, organique, polystyrène
10.004.01 | 046FE9F5-65FC-48A0-802F-8E2EE600CDA6 | Polystyrol expandiert, SwissporEPS | 91.151 | Entsorgung, Dämmstoff, organisch, Polystyrol | 16.8 | kg | 8790 | 5510 | 3280 | 27.4 | 27.2 | 18 | 9.18 | 0.213 | 0.729 | 0.718 | 0.694 | 0.024 | 0.0117 | 26.7 | 26.5 | 17.3 | 9.15 | 0.202 | 6.95 | 3.86 | 3.09 | 0 | Polystyrène expansé, SwissporEPS | Élimination, matériau isolant, organique, polystyrène
10.004.02 | 05CBB4FF-6CFE-4285-86E1-8D5EA593637D | swissporEPS Roof ECO | 91.151 | Entsorgung, Dämmstoff, organisch, Polystyrol | 26 | kg | 7000 | 3730 | 3280 | 18.4 | 18.2 | 13 | 5.13 | 0.215 | 1.23 | 1.22 | 1.22 | 0 | 0.012 | 17.2 | 17 | 11.8 | 5.13 | 0.203 | 5.75 | 2.66 | 3.09 | 0 | swissporEPS Roof ECO | Élimination, matériau isolant, organique, polystyrène
10.004.03 | 99E3A2B4-CE0F-4E7A-AECB-9AA35D2FABAF | swissporEPS R 100 | 91.151 | Entsorgung, Dämmstoff, organisch, Polystyrol | 28 | kg | 3920 | 639 | 3280 | 3.26 | 3.06 | 3.06 | 0 | 0.215 | 0.86 | 0.86 | 0.86 | 0 | 0.012 | 2.4 | 2.2 | 2.2 | 0 | 0.203 | 3.56 | 0.46 | 3.09 | 0 | swissporEPS R 100 | Élimination, matériau isolant, organique, polystyrène
10.004.04 | c27ee2a0-1c10-4ec3-b3b1-74144598d20a | swissporLAMBDA REC 100% | 91.151 | Entsorgung, Dämmstoff, organisch, Polystyrol | 15-40 | kg | 5650 | 2370 | 3280 | 11.2 | 11 | 11 | 0 | 0.215 | 1.99 | 1.98 | 1.98 | 0 | 0.012 | 9.2 | 9 | 9 | 0 | 0.203 | 4.31 | 1.22 | 3.09 | 0 | swissporLAMBDA REC 100% | Élimination, matériau isolant, organique, polystyrène
10.004.05 | e4bde1df-82ea-44c9-ba0d-67e760ffed4e | swissporLAMBDA White Mono REC100% | 91.151 | Entsorgung, Dämmstoff, organisch, Polystyrol | 16 | kg | 5870 | 2590 | 3280 | 12.2 | 12 | 12 | 0 | 0.215 | 2.01 | 2 | 2 | 0 | 0.012 | 10.2 | 10 | 10 | 0 | 0.203 | 4.48 | 1.39 | 3.09 | 0 | swissporLAMBDA White Mono REC100% | Élimination, matériau isolant, organique, polystyrène
10.004.06 | 8e95e024-881c-499f-b8ce-00615fa25cce | swissporLAMBDA White REC 100% | 91.151 | Entsorgung, Dämmstoff, organisch, Polystyrol | 16 | kg | 5890 | 3710 | 3280 | 12.8 | 12.6 | 3.38 | 9.22 | 0.215 | 1.99 | 1.98 | 1.98 | 0 | 0.012 | 10.8 | 10.6 | 1.4 | 9.22 | 0.203 | 4.57 | 1.48 | 3.09 | 0 | swissporLAMBDA White REC 100% | Élimination, matériau isolant, organique, polystyrène
10.005 | 604F2ECA-F888-49C4-9FA5-C206BC37E889 | Polystyrol extrudiert (XPS) | 91.151 | Entsorgung, Dämmstoff, organisch, Polystyrol | 30-35 | kg | 19700 | 16500 | 3280 | 30.1 | 29.9 | 20.6 | 9.22 | 0.213 | 0.671 | 0.659 | 0.659 | 0 | 0.0117 | 29.4 | 29.2 | 20 | 9.22 | 0.202 | 14.4 | 11.3 | 3.09 | 0 | Polystyrène extrudé (XPS) | Élimination, matériau isolant, organique, polystyrène
10.005.02 | 0e651b7f-45ea-4bef-929b-87ce6e1a20b8 | Polystyrol extrudiert, JACKODUR EVO | 91.151 | Entsorgung, Dämmstoff, organisch, Polystyrol | 31.1 | kg | 9200 | 5920 | 3280 | 23.8 | 23.6 | 17.5 | 6.05 | 0.214 | 0.376 | 0.364 | 0.364 | 0 | 0.0117 | 23.4 | 23.2 | 17.2 | 6.05 | 0.202 | 6.65 | 3.56 | 3.09 | 0 | Polystyrène extrudé, JACKODUR EVO | Élimination, matériau isolant, organique, polystyrène
10.005.01 | ACF64203-B038-4EAF-B297-53D8C48F8A42 | Polystyrol extrudiert, SwissporXPS | 91.151 | Entsorgung, Dämmstoff, organisch, Polystyrol | 34.3 | kg | 8880 | 5600 | 3280 | 26.9 | 26.7 | 17.3 | 9.4 | 0.213 | 1.37 | 1.36 | 1.36 | 0.00169 | 0.0117 | 25.5 | 25.3 | 15.9 | 9.4 | 0.202 | 6.96 | 3.87 | 3.09 | 0 | Polystyrène extrudé, SwissporXPS | Élimination, matériau isolant, organique, polystyrène
10.006 | D23B8D09-6CCC-42B7-B54D-B67BEEEC54DD | Polyurethan (PUR/PIR) | 91.039 | Entsorgung, Wäremdämmstoffe Polyurethan | 30 | kg | 10400 | 7490 | 2920 | 31 | 30.3 | 21.7 | 8.58 | 0.699 | 0.83 | 0.813 | 0.813 | 0 | 0.0176 | 30.1 | 29.5 | 20.9 | 8.58 | 0.682 | 7.44 | 4.79 | 2.65 | 0 | Polyuréthane (PUR/PIR) | Élimination, isolant thermique de polyuréthane
10.006.01 | 575A32F0-D99A-4ADE-A360-8E770639A5E3 | Polyurethan, SwissporPIR | 91.039 | Entsorgung, Wäremdämmstoffe Polyurethan | 30 | kg | 9830 | 6910 | 2920 | 29 | 28.3 | 20.3 | 7.98 | 0.699 | 1.03 | 1.02 | 0.973 | 0.044 | 0.0176 | 28 | 27.3 | 19.3 | 7.94 | 0.682 | 7.08 | 4.43 | 2.65 | 0 | Polyuréthane, SwissporPIR | Élimination, isolant thermique de polyuréthane
10.006.02 | 161c8497-9be2-4044-81c2-4ccac079144d | Polyurethan, puren, mit Aluminiumkaschierung | 91.039 | Entsorgung, Wäremdämmstoffe Polyurethan | 30 | kg | 8160 | 6070 | 2090 | 24 | 22.2 | 16.8 | 5.42 | 1.83 | 0.837 | 0.79 | 0.79 | 0 | 0.047 | 23.2 | 21.4 | 16 | 5.42 | 1.79 | 7.02 | 5.12 | 1.9 | 0 | Polyuréthane, puren, avec revêtement en aluminium
10.006.03 | b37c7fb4-fc82-4501-9ee3-641364d9c0ec | Polyurethan, puren, mit Kaschierung aus Glasfaservlies | 91.039 | Entsorgung, Wäremdämmstoffe Polyurethan | 30 | kg | 9620 | 7070 | 2550 | 23.6 | 21.7 | 16.3 | 5.39 | 1.91 | 0.721 | 0.67 | 0.67 | 0 | 0.051 | 22.9 | 21.1 | 15.7 | 5.39 | 1.86 | 6.56 | 4.26 | 2.3 | 0 | Polyuréthane, puren, avec laminage en non-tissé de fibre de verre
10.007 | 328C6FA7-DA92-462A-9CC7-6D0DB5CCE2D3 | Schaumglas | 91.136 | Entsorgung, Baumaterialien, mineralisch, unspezifisch | 100-165 | kg | 1760 | 1710 | 42.5 | 7.04 | 6.99 | 6.99 | 0 | 0.0548 | 1.88 | 1.88 | 1.88 | 0 | 0.00221 | 5.16 | 5.11 | 5.11 | 0 | 0.0526 | 1.19 | 1.17 | 0.0127 | 0 | Verre cellulaire | Élimination, bâtiment, brique en terre cuite, élimination
10.007.01 | 6bbf201f-48e8-4866-9dff-f6f2e3105ec6 | Schaumglas, GLAPOR | 91.136 | Entsorgung, Baumaterialien, mineralisch, unspezifisch | 120 | kg | 1020 | 979 | 42.5 | 3.35 | 3.3 | 3.3 | 0 | 0.0548 | 0.206 | 0.203 | 0.203 | 0 | 0.00221 | 3.15 | 3.1 | 3.1 | 0 | 0.0526 | 0.707 | 0.694 | 0.0127 | 0 | Verre cellulaire, GLAPOR | Élimination, bâtiment, brique en terre cuite, élimination
10.013 | BEB5B222-85E0-44DB-891D-851DF16EEA31 | Schaumglasschotter | 91.136 | Entsorgung, Baumaterialien, mineralisch, unspezifisch | 125-190 | kg | 610 | 567 | 42.5 | 2.37 | 2.32 | 2.32 | 0 | 0.0548 | 0.352 | 0.35 | 0.35 | 0 | 0.00221 | 2.02 | 1.97 | 1.97 | 0 | 0.0526 | 0.266 | 0.253 | 0.0127 | 0 | Gravier de verre cellulaire | Élimination, bâtiment, brique en terre cuite, élimination
10.013.01 | 62F9139A-7A1D-40DD-90F8-38B52AF993C4 | Schaumglasschotter 10/75, Misapor | 91.136 | Entsorgung, Baumaterialien, mineralisch, unspezifisch | 125-150 | kg | 565 | 522 | 42.5 | 2.22 | 2.17 | 2.17 | 0 | 0.0548 | 0.333 | 0.33 | 0.33 | 0 | 0.00221 | 1.89 | 1.84 | 1.84 | 0 | 0.0526 | 0.244 | 0.231 | 0.0127 | 0 | Gravier de verre cellulaire 10/75, Misapor | Élimination, bâtiment, brique en terre cuite, élimination
10.013.02 | b6f20454-1670-4e0c-97d0-4c450fed947f | Schaumglasschotter 10/50, Misapor | 91.136 | Entsorgung, Baumaterialien, mineralisch, unspezifisch | 160-190 | kg | 559 | 517 | 42.5 | 2.21 | 2.16 | 2.16 | 0 | 0.0548 | 0.333 | 0.331 | 0.331 | 0 | 0.00221 | 1.88 | 1.82 | 1.82 | 0 | 0.0526 | 0.239 | 0.226 | 0.0127 | 0 | Gravier de verre cellulaire 10/50, Misapor
10.008 | A3BBA042-97AF-4B5C-AF00-E049CEF1A557 | Steinwolle | 91.173 | Entsorgung, Dämmstoff, mineralisch | 32-160 | kg | 1360 | 1240 | 116 | 4.88 | 4.73 | 4.73 | 0 | 0.143 | 1.65 | 1.64 | 1.64 | 0 | 0.0107 | 3.23 | 3.1 | 3.1 | 0 | 0.133 | 0.816 | 0.757 | 0.0592 | 0 | Laine de roche | Élimination, matériaux isolant, minéral
10.008.01 | 194F45E4-A08A-427B-A490-999934D5D610 | Steinwolle, Flumroc | 91.173 | Entsorgung, Dämmstoff, mineralisch | 32-160 | kg | 1100 | 982 | 116 | 4.56 | 4.41 | 4.41 | 0 | 0.143 | 2.01 | 2 | 2 | 0 | 0.0107 | 2.55 | 2.41 | 2.41 | 0 | 0.133 | 0.617 | 0.558 | 0.0592 | 0 | Laine de roche, Flumroc | Élimination, matériaux isolant, minéral
10.015 | 92766C16-5D0D-44ED-9F92-C15AA32DECCE | Strohballenwand | 91.122 | Entsorgungsmix, Strohballenwand | 215 | kg | 586 | 586 | 0 | 5.1 | 5.1 | 0.324 | 4.78 | 0 | 4.87 | 4.87 | 0.0949 | 4.78 | 0 | 0.229 | 0.229 | 0.229 | 0 | 0 | 0.0956 | 0.0956 | 0 | 0.368 | Botte de paille pour la construction | Élimination, mur en botte de paille
10.009 | B9689582-8BDE-4FE1-849D-BBBED840E410 | Weichfaserplatte | 91.051 | Entsorgung, Weichfaserplatte | 147.5 | kg | 1400 | 1180 | 227 | 10.5 | 10.4 | 4.67 | 5.7 | 0.164 | 7.11 | 7.1 | 1.93 | 5.17 | 0.0126 | 3.42 | 3.27 | 2.74 | 0.53 | 0.151 | 0.725 | 0.633 | 0.0921 | 0.436 | Panneau de fibres mou | Élimination, panneau de fibres souple
10.010 | 858771D5-96F5-42C9-AEE3-51D3BE1879F7 | Zellulosefasern | 91.046 | Entsorgung, Papier | 35-60 | kg | 556 | 395 | 161 | 1.31 | 1.13 | 1.13 | 0 | 0.178 | 0.259 | 0.245 | 0.245 | 0 | 0.0137 | 1.05 | 0.882 | 0.882 | 0 | 0.165 | 0.28 | 0.209 | 0.0709 | 0.404 | Fibres de cellulose (soufflées) | Élimination, papier
10.010.01 | 1F31C383-B2A1-490D-AB0F-B3EA2A24D804 | Zellulosefasern, Isofloc | 91.046 | Entsorgung, Papier | 35-60 | kg | 470 | 309 | 161 | 1.09 | 0.909 | 0.909 | 0 | 0.178 | 0.24 | 0.226 | 0.226 | 0 | 0.0137 | 0.848 | 0.683 | 0.683 | 0 | 0.165 | 0.233 | 0.163 | 0.0709 | 0.404 | Fibres de cellulose (soufflées), Isofloc | Élimination, papier
11 |  | Bodenbeläge |  |  | kg/m2 | [23 empty] | Revêtements de sol
11.001 | D5660BDD-EC47-4D6A-B3C1-3EA06F77EA89 | 2K-Fliessbelag Industrie (Epoxidharz), 2.25 mm | 91.002 | Entsorgung, 2K-Fliessbelag Industrie | 4.55 | m2 | 41700 | 33500 | 8240 | 66.6 | 64.3 | 55.2 | 9.12 | 2.34 | 1.55 | 1.47 | 1.47 | 0 | 0.0816 | 65.1 | 62.8 | 53.7 | 9.12 | 2.26 | 18.4 | 11.1 | 7.24 | 0 | Revêtement coulé à 2 comp., industrie (résine époxy), 2,25 mm | Élimination, revêtement coulé à 2 comp. industrie
11.002 | 4E8C7D2C-2FC7-4E38-AB39-049E58E9CFCC | 2K-Fliessbelag Wohnen/Verwaltung (Epoxidharz, PU), 2 mm | 91.003 | Entsorgung, 2K-Fliessbelag Wohnen | 3.6 | m2 | 25800 | 21300 | 4540 | 64 | 62.5 | 60.2 | 2.31 | 1.51 | 2.07 | 2.01 | 2.01 | 0 | 0.0613 | 62 | 60.5 | 58.2 | 2.31 | 1.45 | 13.9 | 10 | 3.87 | 0 | Revêtement coulé à 2 comp., habitation/admin. (résine époxy PU), 2 mm | Élimination, revêtement coulé à 2 comp. Habitation
11.003 | 2F71DB77-CF3D-49DC-8DCA-C25203ED860B | Gummigranulat versiegelt, 7.5 mm | 91.004 | Entsorgung, Bodenbelag organisch, Gummigranulat | 8.25 | m2 | 38800 | 25400 | 13400 | 115 | 112 | 94.1 | 18.1 | 2.87 | 2.56 | 2.41 | 2.41 | 0 | 0.14 | 113 | 110 | 91.7 | 18.1 | 2.73 | 26.8 | 14.9 | 11.9 | 0 | Caoutchouc granulé, vitrifié, 7,5 mm | Élimination, revêtement organique, granulés de caoutchouc
11.004 | B0C749DA-292B-417D-8E38-65766E052FBC | Gussasphalt, 27.5 mm | 91.001 | Entsorgung, Asphalt, 0.1% Wasser, in Reaktordeponie | 63.3 | m2 | 33700 | 24600 | 9070 | 129 | 124 | 65.4 | 58.2 | 5.56 | 3.44 | 3.28 | 3.28 | 0 | 0.155 | 126 | 120 | 62.1 | 58.2 | 5.4 | 15.9 | 14.7 | 1.22 | 0 | Asphalte coulé, 27,5 mm | Élimination, asphalte, 0,1 % d'eau, dans une décharge bioactive
11.005 | FC78B567-FFF2-432F-98A2-07A1420AA8BD | Hartbeton einschichtig, 27.5 mm | 91.005 | Entsorgung, Bodenbelag, Hartbeton einschichtig | 57.8 | m2 | 26600 | 24100 | 2460 | 48.9 | 45.7 | 45.7 | 0 | 3.17 | 2.32 | 2.19 | 2.19 | 0 | 0.127 | 46.6 | 43.5 | 43.5 | 0 | 3.04 | 16.4 | 15.7 | 0.733 | 0 | Béton dur, 1 couche, 27,5 mm | Élimination, revêtement, béton dur, 1 couche
11.006 | 160EF365-BB74-41C8-AF40-5256811D83C3 | Hartbeton zweischichtig, 35 mm | 91.006 | Entsorgung, Bodenbelag, Hartbeton zweischichtig | 73.5 | m2 | 27200 | 24100 | 3120 | 44.1 | 40.1 | 40.1 | 0 | 4.03 | 2.35 | 2.19 | 2.19 | 0 | 0.162 | 41.8 | 37.9 | 37.9 | 0 | 3.87 | 16.4 | 15.4 | 0.932 | 0 | Béton dur, 2 couches, 35 mm | Élimination, revêtement, béton dur, 2 couches
11.007 | 63EE2517-0078-4246-B833-08D253528653 | Kautschuk, 2 mm | 91.007 | Entsorgung, Bodenbelag, Kautschuk | 3.36 | m2 | 24200 | 20400 | 3750 | 70.7 | 69.7 | 62.4 | 7.3 | 0.991 | 9.91 | 9.85 | 9.85 | 0 | 0.0665 | 60.8 | 59.8 | 52.5 | 7.3 | 0.925 | 14.1 | 11 | 3.19 | 0 | Caoutchouc, 2 mm | Élimination, revêtement, caoutchouc
11.008 | 414EEBBE-85C4-4869-A411-29C0097ADA38 | Keramik-/Steinzeugplatte, 9 mm | 91.152 | Entsorgung, Keramikziegel | 18 | m2 | 86800 | 73100 | 13800 | 87.6 | 69.8 | 69.8 | 0 | 17.8 | 4.49 | 3.77 | 3.77 | 0 | 0.715 | 83.1 | 66 | 66 | 0 | 17 | 18.2 | 14 | 4.11 | 0 | Dalle en céramique/grès, 9 mm | Élimination, tuiles en céramique
11.009 | 09B8473A-DDB4-42D4-977E-C9CA914B54AC | Kork Fertigparkett, 10.5 mm | 91.008 | Entsorgung, Korkparkett | 7.8 | m2 | 15500 | 13400 | 2130 | 84.3 | 82.9 | 45.9 | 37 | 1.46 | 39.2 | 39.1 | 7.79 | 31.3 | 0.1 | 45.2 | 43.8 | 38.1 | 5.72 | 1.36 | 9.07 | 7.77 | 1.3 | 2.73 | Parquet préfabriqué en liège, 10,5 mm | Élimination, parquet en liège
11.010 | BF645614-152F-4820-8AA9-45B474C60CE2 | Kork PVC-beschichtet, 3.2 mm | 91.009 | Entsorgung, Bodenbelag, Kork PVC-beschichtet | 2.7 | m2 | 12000 | 7890 | 4060 | 43.1 | 41.6 | 31.5 | 10.1 | 1.53 | 8.39 | 8.29 | 2.6 | 5.69 | 0.0971 | 34.7 | 33.3 | 28.9 | 4.37 | 1.43 | 8.28 | 4.75 | 3.52 | 0.604 | Parquet en liège, revêtement PVC, 3,2 mm | Élimination, revêtement, liège, revêtement PVC
11.011 | 32D89BCF-BBDA-4EC1-B2B8-E4EE731B5D82 | Korkparkett geölt/versiegelt, 5.3 mm | 91.008 | Entsorgung, Korkparkett | 2.7 | m2 | 5970 | 3830 | 2130 | 24.4 | 23 | 15.5 | 7.48 | 1.46 | 12.3 | 12.2 | 4.75 | 7.48 | 0.1 | 12.1 | 10.7 | 10.7 | 0 | 1.36 | 3.26 | 1.96 | 1.3 | 0.921 | Parquet en liège, huilé et vitrifié, 5,3 mm | Élimination, parquet en liège
11.012 | D6E43E7F-94A3-46BC-8327-A37DC2283E3A | Kunststeinplatte zementgebunden, 10 mm | 91.153 | Entsorgung, Kunststeinziegel | 21.5 | m2 | 25700 | 6100 | 19600 | 32.1 | 6.8 | 6.8 | 0 | 25.3 | 1.78 | 0.762 | 0.762 | 0 | 1.02 | 30.4 | 6.04 | 6.04 | 0 | 24.3 | 10.4 | 4.51 | 5.86 | 0 | Dalle en pierre artificielle, liée au ciment, 10 mm | Élimination, tuiles en pierre artificielle
11.013 | 927E7BE7-E17F-4B77-B6A5-F1E755ED4C9D | Laminat, 8.5 mm | 91.011 | Entsorgung, Laminat, 5% Bindemittel | 8.5 | m2 | 16600 | 13600 | 2970 | 81 | 79.5 | 31 | 48.5 | 1.56 | 38.3 | 38.2 | 2.77 | 35.4 | 0.108 | 42.7 | 41.3 | 28.2 | 13.1 | 1.45 | 10.4 | 8.1 | 2.3 | 2.42 | Stratifiés, 8,5 mm | Élimination, revêtement, stratifiés, agent liant 5 %
11.014 | 219ECD16-D974-452B-9D34-CB93A1C2087D | Linoleum, 2.5 mm | 91.012 | Entsorgung, Linoleum, 15% Bindemittel | 2.9 | m2 | 15800 | 15100 | 728 | 45.6 | 45.2 | 34.9 | 10.3 | 0.473 | 19.3 | 19.3 | 9.01 | 10.3 | 0.0362 | 26.3 | 25.9 | 25.9 | 0 | 0.437 | 6.36 | 5.84 | 0.516 | 0.786 | Linoléum, 2,5 mm | Élimination, revêtement, linoléum, agent liant 15 %
11.015 | A94BDF7C-82AA-49BB-A7D8-BA6C9DE53D49 | Natursteinplatte geschliffen, 15 mm | 91.154 | Entsorgung, Natursteinziegel | 40.5 | m2 | 41900 | 40200 | 1720 | 138 | 136 | 136 | 0 | 2.22 | 19.8 | 19.7 | 19.7 | 0 | 0.0893 | 118 | 116 | 116 | 0 | 2.13 | 16.8 | 16.3 | 0.514 | 0 | Dalle en pierre naturelle rectifiée, 15 mm | Élimination, tuiles en pierre naturelle
11.015.01 | C5248FB7-477A-414E-9767-D520A592AD8F | Natursteinplatte geschliffen, Europa, 15 mm | 91.154 | Entsorgung, Natursteinziegel | 40.5 | m2 | 40700 | 39000 | 1720 | 137 | 135 | 135 | 0 | 2.22 | 19.9 | 19.8 | 19.8 | 0 | 0.0893 | 117 | 115 | 115 | 0 | 2.13 | 16.6 | 16.1 | 0.514 | 0 | Dalle en pierre naturelle rectifiée, Europe, 15 mm | Élimination, tuiles en pierre naturelle
11.015.02 | 31E6D875-1CEC-4AB8-BA9F-4515F540EF64 | Natursteinplatte geschliffen, Schweiz, 15 mm | 91.154 | Entsorgung, Natursteinziegel | 40.5 | m2 | 34800 | 33100 | 1720 | 123 | 121 | 121 | 0 | 2.22 | 19.2 | 19.1 | 19.1 | 0 | 0.0893 | 104 | 102 | 102 | 0 | 2.13 | 13.4 | 12.8 | 0.514 | 0 | Dalle en pierre naturelle rectifiée, Suisse, 15 mm | Élimination, tuiles en pierre naturelle
11.015.03 | 8248313F-D90D-4DE8-B4A4-B9DBE3FD1D47 | Natursteinplatte geschliffen, Übersee, 15 mm | 91.154 | Entsorgung, Natursteinziegel | 40.5 | m2 | 44500 | 42800 | 1720 | 142 | 140 | 140 | 0 | 2.22 | 19.9 | 19.8 | 19.8 | 0 | 0.0893 | 122 | 120 | 120 | 0 | 2.13 | 17.9 | 17.4 | 0.514 | 0 | Dalle en pierre naturelle rectifiée, d'outre-mer, 15 mm | Élimination, tuiles en pierre naturelle
11.016 | 09C392C6-F1C7-421F-B4DA-536C97AB36C7 | Natursteinplatte geschnitten, 15 mm | 91.154 | Entsorgung, Natursteinziegel | 40.5 | m2 | 32000 | 30200 | 1720 | 101 | 98.9 | 98.9 | 0 | 2.22 | 13.5 | 13.4 | 13.4 | 0 | 0.0893 | 87.6 | 85.5 | 85.5 | 0 | 2.13 | 13.4 | 12.9 | 0.514 | 0 | Dalle en pierre naturelle coupée, 15 mm | Élimination, tuiles en pierre naturelle
11.017 | 09098784-8F4C-4C60-BD8D-39EB2145D8C4 | Natursteinplatte poliert, 15 mm | 91.154 | Entsorgung, Natursteinziegel | 40.5 | m2 | 69700 | 68000 | 1720 | 169 | 167 | 167 | 0 | 2.22 | 25.2 | 25.1 | 25.1 | 0 | 0.0893 | 144 | 142 | 142 | 0 | 2.13 | 19.6 | 19.1 | 0.514 | 0 | Dalle en pierre naturelle polie, 15 mm | Élimination, tuiles en pierre naturelle
11.018 | E7E6539A-A99C-41CA-B367-9F23E95AB60B | Parkett 2-Schicht werkversiegelt, 11 mm | 91.013 | Entsorgung, Holzparkett, 2-Schicht | 6.1 | m2 | 16100 | 15600 | 490 | 130 | 129 | 99 | 30.3 | 0.601 | 87.7 | 87.6 | 58.5 | 29.2 | 0.0376 | 42.3 | 41.7 | 40.5 | 1.18 | 0.563 | 7.8 | 7.47 | 0.337 | 2.69 | Parquet, 2 plis, vitrifié d'usine, 11 mm | Élimination, revêtement, parquet 2 plis
11.019 | 3A16EE50-78D2-41C3-B04C-081938045128 | Parkett 3-Schicht werkversiegelt, 15 mm | 91.014 | Entsorgung, Holzparkett, 3-Schicht | 7.9 | m2 | 18100 | 17500 | 635 | 186 | 185 | 145 | 39.5 | 0.778 | 145 | 145 | 107 | 38.8 | 0.0487 | 40.3 | 39.6 | 38.9 | 0.681 | 0.729 | 8.09 | 7.65 | 0.437 | 3.54 | Parquet, 3 plis, vitrifié d'usine, 15 mm | Élimination, revêtement, parquet 3 plis
11.020 | 3CBF6DF7-FB0E-43EC-B297-DFBA6B9E4283 | Parkett Mosaik werkversiegelt, 8 mm | 91.015 | Entsorgung, Holzparkett Mosaik | 5.6 | m2 | 9020 | 8670 | 352 | 113 | 113 | 88 | 24.7 | 0.531 | 90 | 89.9 | 65.2 | 24.7 | 0.0343 | 23.3 | 22.8 | 22.8 | 0 | 0.497 | 3.57 | 3.35 | 0.218 | 2.23 | Parquet type mosaïque, vitrifié d'usine, 8 mm | Élimination, revêtement, parquet mosaïque
11.021 | 07714EA8-1659-4E92-BF5B-CE52120C7B4F | PVC homogen, 2 mm | 91.016 | Entsorgung, Kunststoffe, PVC | 3.1 | m2 | 20600 | 13500 | 7140 | 60.5 | 57 | 48.5 | 8.43 | 3.5 | 2.29 | 1.98 | 1.98 | 0 | 0.303 | 58.2 | 55 | 46.6 | 8.43 | 3.19 | 14.4 | 8.16 | 6.22 | 0 | PVC homogène, 2 mm | Élimination, plastique, PVC
11.022 | 9C7A2743-77DD-4CE8-B1C7-A412157B907C | Steinholz versiegelt, 16.5 mm | 91.017 | Entsorgung, Steinholzboden | 22 | m2 | 16400 | 15400 | 935 | 26.1 | 24.9 | 24.9 | 0 | 1.21 | 0.99 | 0.942 | 0.942 | 0 | 0.0485 | 25.1 | 24 | 24 | 0 | 1.16 | 12.9 | 12.7 | 0.279 | 0 | Xylolithe, vitrifié, 16.5 mm | Élimination, revêtement de sol de xylolithe
11.023 | C8140CBD-C5D3-40B0-9AEF-498C98AD7909 | Synthetische thermoplastische Beläge (TPO), 2 mm | 91.018 | Entsorgung, synthetische thermoplastische Beläge (TPO) | 3.4 | m2 | 20000 | 9510 | 10400 | 46.5 | 45.8 | 33.4 | 12.4 | 0.668 | 3.22 | 3.19 | 3.19 | 0 | 0.0303 | 43.3 | 42.6 | 30.2 | 12.4 | 0.638 | 16 | 5.87 | 10.1 | 0 | Revêtements synthétiques, thermoplastiques (POT), 2 mm | Élimination, revêtements synthétiques, thermoplastiques (POT)
11.024 | 92E45A3D-900C-4492-ADA8-61B2DD0019C8 | Teppich Kunstfaser getuftet | 91.019 | Entsorgung, Teppich Kunstfaser getuftet | 2.1 | m2 | 21100 | 14700 | 6470 | 50.6 | 50.2 | 38.9 | 11.3 | 0.413 | 0.6 | 0.582 | 0.582 | 0 | 0.0187 | 50 | 49.6 | 38.3 | 11.3 | 0.394 | 16.7 | 10.5 | 6.25 | 0 | Moquette en fibres synthétiques, tuftée | Élimination, moquette en fibres synthétiques, tuftée
11.025 | E5FD6450-C5AC-4847-BCCD-D0F029C154E6 | Teppich Nadelfilz | 91.020 | Entsorgung, Teppich Nadelfilz | 1.3 | m2 | 12700 | 8700 | 4010 | 34.9 | 34.6 | 24.2 | 10.4 | 0.255 | 0.615 | 0.604 | 0.604 | 0 | 0.0116 | 34.3 | 34 | 23.6 | 10.4 | 0.244 | 9.84 | 5.98 | 3.87 | 0 | Moquette en feutre aiguilleté | Élimination, moquette en feutre aiguilleté
11.026 | 9C22D41F-BB8A-428D-A09A-853D819ABCDF | Teppich Naturfaser | 91.021 | Entsorgung, Teppich Naturfaser | 2.7 | m2 | 15300 | 13200 | 2070 | 26.4 | 25.9 | 14.2 | 11.7 | 0.438 | 10.9 | 10.9 | 1.44 | 9.43 | 0.0241 | 15.5 | 15.1 | 12.8 | 2.26 | 0.414 | 5.08 | 3.22 | 1.85 | 1.01 | Moquette en fibres naturelles | Élimination, moquette en fibres naturelles
11.027 | 3C9838E9-2A6B-46EF-B6B7-E310A1B0A6B8 | Terrazzo versiegelt, 40 mm | 91.022 | Entsorgung, Terrazzo | 95 | m2 | 28100 | 24100 | 4040 | 44.8 | 39.6 | 39.6 | 0 | 5.21 | 4.23 | 4.02 | 4.02 | 0 | 0.21 | 40.5 | 35.6 | 35.6 | 0 | 5 | 17.3 | 16.1 | 1.21 | 0 | Terrazzo vitrifié, 40 mm | Élimination, terrazzo
12 |  | Türen |  |  | - | [23 empty] | Portes
12.005 | 35881663-8dbf-472c-8690-957d157a54a2 | Aussentüre, Aluminium, Glaseinsatz | 91.162 | Entsorgung, Aussentüre, Aluminium, Glaseinsatz | 71.39851 | m2 | 394000 | 377000 | 17300 | 1030 | 1020 | 1020 | 0 | 5.83 | 118 | 117 | 117 | 0 | 0.49 | 911 | 906 | 906 | 0 | 5.34 | 216 | 201 | 14.8 | 0 | Portes extérieures aluminium, avec vitrage | Élimination, porte extérieure, aluminium, plaque de verre
12.006 | 2c4d1c2a-496b-4d2f-8e9f-ce621e4a1afb | Aussentüre, Aluminium, Paneelfüllung | 91.163 | Entsorgung, Aussentüre, Aluminium, Paneelfüllung | 27.49282 | m2 | 385000 | 374000 | 10500 | 980 | 979 | 979 | 0 | 0.818 | 143 | 142 | 142 | 0 | 0.0263 | 837 | 836 | 836 | 0 | 0.792 | 192 | 182 | 10 | 0 | Portes extérieures aluminium, avec panneau | Élimination, porte extérieure, aluminium, remplissage des panneaux
12.008 | ff27a77b-badc-4527-9373-29f79906804c | Aussentüre, Holz | 91.164 | Entsorgung, Gebäude, Aussentüre, Holz | 45.27911035 | m2 | 125000 | 116000 | 9270 | 548 | 544 | 336 | 207 | 4.31 | 283 | 283 | 102 | 181 | 0.14 | 265 | 261 | 234 | 26.3 | 4.17 | 62.2 | 54.6 | 7.64 | 15.5 | Portes extérieures bois | Élimination, bâtiment, porte extérieure, bois
12.001 | 4C49FCC1-4EF1-41DC-8754-E19D12D113FA | Aussentüre, Holz, aluminiumbeplankt | 91.024 | Entsorgung, Gebäude, Aussentüre, Holz-Aluminium | 53.82245035 | m2 | 231000 | 222000 | 9270 | 834 | 830 | 622 | 207 | 4.31 | 329 | 329 | 147 | 181 | 0.14 | 505 | 501 | 475 | 26.3 | 4.17 | 116 | 108 | 7.64 | 15.5 | Portes extérieures bois, doublées alu | Élimination, bâtiment, portes extérieures bois-aluminium
12.002 | 1B535A14-092B-4B01-9882-459671D72379 | Aussentüre, Holz, Glaseinsatz | 91.025 | Entsorgung, Gebäude, Aussentüre, Holz-Glas | 62.19606 | m2 | 161000 | 148000 | 12100 | 606 | 599 | 424 | 175 | 6.63 | 247 | 247 | 93.2 | 153 | 0.321 | 359 | 352 | 331 | 21.2 | 6.31 | 85.7 | 76 | 9.7 | 13 | Portes extérieures bois, avec vitrage | Élimination, bâtiment, portes extérieures bois-verre
12.007 | 70161147-1156-4b2d-b954-d6592929a8ef | Innentüre, Aluminium, Glaseinsatz | 91.165 | Entsorgung, Innentüre, Aluminium, Glaseinsatz | 54.84787 | m2 | 316000 | 305000 | 10500 | 827 | 823 | 823 | 0 | 3.94 | 104 | 104 | 104 | 0 | 0.339 | 722 | 719 | 719 | 0 | 3.6 | 166 | 157 | 8.71 | 0 | Portes intérieures aluminium, avec vitrage | Élimination, porte intérieure, aluminium, vitrage
12.009 | bfa8d003-c41c-4c53-9875-5c924683a1d2 | Innentüre, Funktionstüre, Holz, Holzrahmen | 91.166 | Entsorgung, Gebäude, Funktionstüre, Holz, Holzrahmen | 46.6473955 | m2 | 87800 | 79300 | 8530 | 470 | 465 | 247 | 218 | 5.05 | 280 | 280 | 88.8 | 191 | 0.181 | 190 | 185 | 158 | 27.5 | 4.87 | 44.3 | 37.4 | 6.86 | 17.3 | Porte intérieure, porte fonctionnelle, bois, cadre en bois | Élimination, bâtiment, porte fonctionnelle, bois, cadre en bois
12.012 | 0be05dde-ba72-4acc-bf8d-278e526584d7 | Innentüre, Funktionstüre, Holz, Stahlzarge | 91.167 | Entsorgung, Gebäude, Funktionstüre, Holz, Stahlzarge | 49.547943 | m2 | 181000 | 173000 | 7920 | 589 | 584 | 420 | 164 | 4.52 | 232 | 232 | 94.1 | 138 | 0.173 | 357 | 352 | 326 | 26.3 | 4.35 | 96.8 | 90.4 | 6.46 | 13.7 | Porte intérieure, porte fonctionnelle, bois, huisserie en acier | Élimination, bâtiment, porte fonctionnelle, bois, cadre en acier
12.004 | A1868DC5-9456-4291-865A-499B33A5FCD1 | Innentüre, Zimmertüre, Holz, Glaseinsatz, Holzrahmen | 91.034 | Entsorgung, Gebäude, Innentüre, Holz, Glaseinsatz, Holzrahmen | 51.2644 | m2 | 109000 | 99800 | 8890 | 455 | 450 | 308 | 142 | 5.51 | 201 | 200 | 73 | 127 | 0.279 | 255 | 249 | 234 | 14.9 | 5.24 | 59.7 | 52.8 | 6.92 | 11 | Porte intérieure, porte de chambre, bois, vitrage, cadre en bois | Élimination, bâtiment, portes intérieures bois-verre
12.011 | baf5dab7-6a2d-47f6-a64c-867e2227b969 | Innentüre, Zimmertüre, Holz, Glaseinsatz, Stahlzarge | 91.168 | Entsorgung, Gebäude, Innentüre, Holz, Glaseinsatz, Stahlzarge | 54.16495 | m2 | 202000 | 193000 | 8270 | 574 | 569 | 481 | 88.1 | 4.98 | 153 | 153 | 78.3 | 74.4 | 0.271 | 421 | 416 | 403 | 13.7 | 4.71 | 112 | 106 | 6.53 | 7.46 | Porte intérieure, porte de chambre, bois, vitrage, huisserie en acier | Élimination, bâtiment, porte intérieure, bois, vitrage, cadre en acier
12.003 | 767D89CB-9927-4BDD-ACD3-FCC79C32B97E | Innentüre, Zimmertüre, Holz, Holzrahmen | 91.035 | Entsorgung, Gebäude, Innentüre, Holz, Holzrahmen | 33.4565885 | m2 | 64500 | 57800 | 6700 | 347 | 343 | 185 | 158 | 3.57 | 206 | 206 | 67.1 | 139 | 0.125 | 141 | 137 | 118 | 18.9 | 3.44 | 32.3 | 26.9 | 5.39 | 12.4 | Porte intérieure, porte de chambre, bois, cadre en bois | Élimination, bâtiment, portes intérieures bois, cadre en bois
12.010 | 0ea0aaec-c7a6-42ab-97cb-d02848277eb6 | Innentüre, Zimmertüre, Holz, Stahlzarge | 91.169 | Entsorgung, Gebäude, Innentüre, Holz, Stahlzarge | 36.357136 | m2 | 158000 | 151000 | 6090 | 466 | 463 | 359 | 104 | 3.04 | 159 | 158 | 72.3 | 86.2 | 0.117 | 307 | 304 | 287 | 17.7 | 2.92 | 84.8 | 79.9 | 5 | 8.83 | Porte intérieure, porte de chambre, bois, huisserie en acier | Élimination, bâtiment, porte intérieure, bois, cadre en acier
Türrechner: mit dem Türrechner (https://rechner.pawis.ch/) können Umweltkennwerte von Türen mit projektspezifischen Abmessungen und Eigenschaften berechnet werden.
Calculateur de porte: le calculateur de porte (https://rechner.pawis.ch/) permet de calculer les données environnementales des portes avec des dimensions et des caractéristiques spécifiques au projet.
13 |  | Rohre |  |  | kg/m3 | [23 empty] | Tuyaux
13.001 | D145CC3E-3828-487D-8C94-C2CDC23BF922 | Acrylnitril-Butadien-Styrol (ABS) | 91.155 | Entsorgung, Kunststoff-Rohre, ABS | 1050 | kg | 9770 | 6790 | 2980 | 30.4 | 29.6 | 21 | 8.58 | 0.76 | 0.437 | 0.416 | 0.416 | 0 | 0.0213 | 30 | 29.2 | 20.6 | 8.58 | 0.739 | 7.67 | 4.92 | 2.75 | 0 | Acrylonitril-butadiène-styrène (ABS) | Élimination, tuyaux en plastique, ABS
13.005 | BF5ADE50-BDAD-419B-B7E5-9A3F7F6938A3 | Gusseisen | 91.143 | Entsorgung, Stahl | 7850 | kg | 5670 | 5660 | 11.1 | 5.76 | 5.73 | 5.73 | 0 | 0.0278 | 0.279 | 0.279 | 0.279 | 0 | 0.000582 | 5.48 | 5.45 | 5.45 | 0 | 0.0272 | 2.09 | 2.09 | 0.00693 | 0 | Fer de fonte | Élimination, acier
13.002 | 0DB3712B-3B7E-44BB-B56C-A49DDED3D465 | Polyethylen (PE) | 91.174 | Entsorgung, Kunststoffrohre, PE oder PP | 960 | kg | 6020 | 3570 | 2450 | 23.8 | 23.5 | 11.7 | 11.9 | 0.223 | 0.544 | 0.53 | 0.53 | 0 | 0.0143 | 23.2 | 23 | 11.1 | 11.9 | 0.209 | 4.75 | 2.38 | 2.37 | 0 | Polyéthylène (HDPE) | Élimination, tuyau plastique en PE ou PP
13.003 | 92B2EFB8-9F95-47EC-963D-114CBE430246 | Polypropylen (PP) | 91.174 | Entsorgung, Kunststoffrohre, PE oder PP | 910 | kg | 6050 | 3600 | 2450 | 23.2 | 22.9 | 11 | 11.9 | 0.223 | 0.428 | 0.413 | 0.413 | 0 | 0.0143 | 22.7 | 22.5 | 10.6 | 11.9 | 0.209 | 4.78 | 2.4 | 2.37 | 0 | Polypropylène (PP) | Élimination, tuyau plastique en PE ou PP
13.004 | 5A6449C2-62A0-4A42-BF6D-F1E33F5F9480 | Polyvinylchlorid (PVC) | 91.156 | Entsorgung, Kunststoff-Rohre, PVC | 1390 | kg | 6240 | 3880 | 2370 | 20.2 | 19 | 12.9 | 6.02 | 1.2 | 0.646 | 0.543 | 0.543 | 0 | 0.103 | 19.5 | 18.4 | 12.4 | 6.02 | 1.1 | 4.49 | 2.38 | 2.1 | 0 | Chlorure de polyvinyle (PVC) | Élimination, tuyau plastique en PVC
14 |  | Anstrichstoffe, Beschichtungen |  |  | kg/m2 | [23 empty] | Enduits et revêtements
14.002 | 07DD2F56-133A-4FBF-A39B-1D374248EB2A | Anstrich, lösemittelverdünnbar, 2 Anstriche | 91.023 | Entsorgung, Farbe, 2 Schichten | 0.3 | m2 | 2260 | 2190 | 70.7 | 7.02 | 7.01 | 6.1 | 0.905 | 0.0174 | 0.452 | 0.451 | 0.451 | 0 | 0.000674 | 6.57 | 6.55 | 5.65 | 0.905 | 0.0167 | 0.975 | 0.919 | 0.0562 | 0 | Enduit, diluable au solvant, 2 couches | Élimination, peinture sur bois, 2 couches
14.001 | 10ACA0B7-B75D-4F51-A3AB-976B923ACA8A | Anstrich, wasserverdünnbar, 2 Anstriche | 91.023 | Entsorgung, Farbe, 2 Schichten | 0.3 | m2 | 1220 | 1150 | 70.7 | 4.31 | 4.29 | 3.39 | 0.905 | 0.0174 | 0.143 | 0.143 | 0.143 | 0 | 0.000674 | 4.17 | 4.15 | 3.25 | 0.905 | 0.0167 | 0.701 | 0.645 | 0.0562 | 0 | Enduit, diluable à l'eau, 2 couches | Élimination, peinture sur bois, 2 couches
14.003 | 1165EF5A-E1A2-4C0D-9307-622DEE107999 | Bitumenemulsion, 1 Anstrich | 91.157 | Entsorgung, Farbe, 1 Schicht | 0.25 | m2 | 428 | 369 | 59 | 1.87 | 1.85 | 0.722 | 1.13 | 0.0145 | 0.0173 | 0.0167 | 0.0167 | 0 | 0.000562 | 1.85 | 1.84 | 0.705 | 1.13 | 0.014 | 0.181 | 0.134 | 0.0468 | 0 | Émulsion de bitume, 1 couche | Élimination, peinture, 1 couche
14.004 | F45B12F5-FF80-528A-2C76-A6DABD38F684 | Emaillieren, Metall | - | keine | 0.6 | m2 | 16400 | 16400 | 0 | 47.6 | 47.6 | 47.6 | 0 | 0 | 4.16 | 4.16 | 4.16 | 0 | 0 | 43.5 | 43.5 | 43.5 | 0 | 0 | 8.11 | 8.11 | 0 | 0 | Émaillage, métal | Aucune
14.005 | 68569EAE-A2FA-E096-D678-497AB362BCCF | Pulverbeschichten, Aluminium | - | keine | 0.0965 | m2 | 6260 | 6260 | 0 | 17.2 | 17.2 | 17.2 | 0 | 0 | 0.599 | 0.599 | 0.599 | 0 | 0 | 16.6 | 16.6 | 16.6 | 0 | 0 | 3.64 | 3.64 | 0 | 0 | Revêtement pulvérisé, aluminium | Aucune
14.006 | E9266136-2E91-997B-5E48-CA88AB77279C | Pulverbeschichten, Stahl | - | keine | 0.0965 | m2 | 6760 | 6760 | 0 | 21.8 | 21.8 | 21.8 | 0 | 0 | 0.721 | 0.721 | 0.721 | 0 | 0 | 21.1 | 21.1 | 21.1 | 0 | 0 | 4.38 | 4.38 | 0 | 0 | Revêtement pulvérisé, acier | Aucune
14.007 | 3FDD883B-8EDA-4735-987C-5D7CF46F1004 | Verchromen, Stahl | - | keine | 0.238 | m2 | 6320 | 6320 | 0 | 5.33 | 5.33 | 5.33 | 0 | 0 | 0.876 | 0.876 | 0.876 | 0 | 0 | 4.45 | 4.45 | 4.45 | 0 | 0 | 0.609 | 0.609 | 0 | 0 | Chromage, acier | Aucune
14.008 | AAF77F9A-FE78-41CD-BAD5-16DAA6238CC2 | Verzinken, Stahl | - | keine | 0.679 | m2 | 29500 | 29500 | 0 | 28.2 | 28.2 | 28.2 | 0 | 0 | 2.65 | 2.65 | 2.65 | 0 | 0 | 25.5 | 25.5 | 25.5 | 0 | 0 | 6.09 | 6.09 | 0 | 0 | Zincage, acier | Aucune
15 |  | Kunststoffe |  |  | kg/m3 | [23 empty] | Matières plastique
15.001 | 78087965-417E-4763-B8B5-4A7910943363 | Plexiglas (PMMA, Acrylglas) | 91.158 | Entsorgung, Kunststoffe aus reinen Kohlenwasserstoffen | 1180 | kg | 14800 | 11700 | 3090 | 40.5 | 40.3 | 32.7 | 7.6 | 0.224 | 0.385 | 0.371 | 0.371 | 0 | 0.0137 | 40.2 | 40 | 32.4 | 7.6 | 0.21 | 11.6 | 8.68 | 2.92 | 0 | Plexiglas (PMMA, verre acrylique) | Élimination, matières plastiques d'hydrocarbures purs
15.002 | A5671823-5D7E-A4B1-2A9F-C32E6CA3BCB9 | Polyamid (PA) glasfaserverstärkt | 91.159 | Entsorgung, Kunststoffe, stickstoffhaltig | 1360 | kg | 15200 | 12300 | 2910 | 41.3 | 40.6 | 36.6 | 3.96 | 0.707 | 0.999 | 0.979 | 0.979 | 0 | 0.0198 | 40.3 | 39.6 | 35.6 | 3.96 | 0.687 | 11.5 | 8.89 | 2.62 | 0 | Polyamide (PA) renforcé par des fibres de verre | Élimination, matières plastiques, contenant de l'azote
15.003 | 464C8985-D30C-40EC-8B26-7E107BCF7F1A | Polycarbonat (PC) | 91.158 | Entsorgung, Kunststoffe aus reinen Kohlenwasserstoffen | 1200 | kg | 15900 | 12800 | 3090 | 32.2 | 32 | 26 | 6 | 0.224 | 0.426 | 0.412 | 0.412 | 0 | 0.0137 | 31.8 | 31.6 | 25.6 | 6 | 0.21 | 11.4 | 8.49 | 2.92 | 0 | Polycarbonate (PC) | Élimination, matières plastiques d'hydrocarbures purs
15.004 | 993A7227-F17D-4BFA-8B37-C62C13DC42F5 | Polyester (UP) glasfaserverstärkt | 91.158 | Entsorgung, Kunststoffe aus reinen Kohlenwasserstoffen | 1500 | kg | 13800 | 10700 | 3090 | 32.9 | 32.6 | 28.9 | 3.76 | 0.224 | 1.51 | 1.5 | 1.5 | 0 | 0.0137 | 31.3 | 31.1 | 27.4 | 3.76 | 0.21 | 9.84 | 6.92 | 2.92 | 0 | Polyester (UP) renforcé par des fibres de verre | Élimination, matières plastiques d'hydrocarbures purs
15.005 | CBDADEEB-3B93-32E4-6504-08EF289B6D9B | Polystyrol (PS) | 91.160 | Entsorgung, Polystyrol | 1050 | kg | 8170 | 4880 | 3280 | 24.7 | 24.5 | 13.7 | 10.8 | 0.222 | 0.111 | 0.0971 | 0.0971 | 0 | 0.0135 | 24.6 | 24.4 | 13.6 | 10.8 | 0.208 | 6.72 | 3.64 | 3.08 | 0 | Polystyrène (PS) | Élimination, polystyrène
21 |  | Kücheneinbauten und -möbel |  |  | - | [23 empty] | Installations et meubles de cuisine
21.001 | 3C36CA50-3B4E-44CA-8240-EB4B75A84B68 | Abfalltrennsystem | 91.123 | Entsorgung, Abfalltrennsystem | - | Stk. | 35300 | 26600 | 8760 | 130 | 129 | 126 | 3.62 | 0.926 | 16.9 | 16.9 | 16.9 | 0 | 0.0531 | 113 | 112 | 109 | 3.62 | 0.873 | 24.2 | 16.1 | 8.13 | 0 | Système de tri des déchets | Élimination, système de tri des déchets
21.002 | FC7C4727-B6B9-45A9-9AB9-53EE5C039FB2 | Arbeitsplatte Chromstahl, high-end | 91.161 | Entsorgung, Arbeitsplatte Chromstahl, High-End | - | m2 | 837000 | 836000 | 708 | 1710 | 1710 | 1710 | 0 | 1.78 | 452 | 452 | 452 | 0 | 0.0372 | 1260 | 1260 | 1260 | 0 | 1.74 | 332 | 332 | 0.444 | 0 | Plan de travail en acier chromé, haut de gamme | Élimination, plan de travail acier chromé, haut de gamme
21.003 | 59550658-97D9-44D0-A19E-69C1434953F0 | Arbeitsplatte Chromstahl, Standard | 91.124 | Entsorgung, Arbeitsplatte Chromstahl, Standard | - | m2 | 137000 | 136000 | 1420 | 314 | 312 | 258 | 54.3 | 1.55 | 89.2 | 89.1 | 45.5 | 43.7 | 0.0827 | 224 | 223 | 212 | 10.6 | 1.47 | 56.8 | 55.7 | 1.05 | 5.09 | Plan de travail en acier chromé, standard | Élimination, plan de travail en acier chromé, standard
21.004 | BA8B90B0-9DF2-4B24-9C2E-2771662E958F | Arbeitsplatte Kompositwerkstoff (auf Aluminiumhydroxidbasis) | 91.125 | Entsorgung, Arbeitsplatte Kompositwerkstoff (auf Aluminiumhydroxidbasis) | - | m2 | 137000 | 116000 | 20800 | 361 | 356 | 303 | 53.4 | 4.73 | 6.37 | 6.13 | 6.13 | 0 | 0.237 | 355 | 350 | 297 | 53.4 | 4.49 | 95.5 | 76.2 | 19.2 | 0 | Plan de travail en matériau composite (base: hydroxyde d'aluminium) | Élimination, plan de travail en matériau composite (base: hydroxyde d'aluminium)
21.005 | 77DCCEBD-760E-4534-9BF9-975E037EB3A0 | Arbeitsplatte kunstharzbeschichtet | 91.126 | Entsorgung, Arbeitsplatte kunstharzbeschichtet | - | m2 | 34200 | 32700 | 1550 | 250 | 249 | 124 | 125 | 1.33 | 148 | 148 | 49 | 99 | 0.0796 | 102 | 101 | 74.9 | 25.8 | 1.25 | 20.2 | 19 | 1.2 | 11.6 | Plan de travail en résine synthétique | Élimination, plan de travail en résine synthétique
21.006 | FF8F7027-E9C1-4AD4-9E47-7DDB0F44CCEE | Arbeitsplatte Massivholz | 91.127 | Entsorgung, Arbeitsplatte Massivholz | - | m2 | 27500 | 26000 | 1480 | 396 | 394 | 256 | 138 | 2.23 | 336 | 335 | 206 | 129 | 0.144 | 60.7 | 58.6 | 49.8 | 8.81 | 2.09 | 12.6 | 11.7 | 0.915 | 6.36 | Plan de travail en bois massif | Élimination, plan de travail en bois massif
21.007 | F6E3D922-9AB9-43AF-8913-DAEEA4FBE722 | Arbeitsplatte Naturstein | 91.136 | Entsorgung, Baumaterialien, mineralisch, unspezifisch | - | m2 | 159000 | 155000 | 3510 | 429 | 425 | 425 | 0 | 4.52 | 73.2 | 73 | 73 | 0 | 0.182 | 356 | 352 | 352 | 0 | 4.34 | 41.1 | 40.1 | 1.05 | 0 | Plan de travail en pierre naturelle | Élimination, bâtiment, brique en terre cuite, élimination
21.008 | 84ED90B6-CBDF-4F8D-845B-272346268676 | Dampfabzug | 91.129 | Entsorgung, Dampfabzug | - | Stk. | 356000 | 338000 | 17700 | 668 | 667 | 667 | 0 | 1.35 | 70.6 | 70.6 | 70.6 | 0 | 0.0392 | 598 | 596 | 596 | 0 | 1.31 | 151 | 134 | 17.1 | 0 | Hotte de ventilation | Élimination, hotte de ventilation
21.009 | 179EF39A-FF60-4845-9534-8D73EF207C47 | Küche, Massivholz, 16-teilig | 91.130 | Entsorgung, Küche, Massivholz, 16-teilig | - | Stk. | 1010000 | 943000 | 62600 | 7020 | 6980 | 4960 | 2030 | 40.7 | 5050 | 5040 | 3150 | 1900 | 2.49 | 1980 | 1940 | 1810 | 129 | 38.3 | 470 | 418 | 51.3 | 160 | Cuisine, bois massif, 16 éléments | Élimination, cuisine, bois massif, 16 éléments
21.010 | 6927B923-0CE9-404D-B3A9-98914ED31E83 | Küche, Metall, 16-teilig | 91.131 | Entsorgung, Küche, Metall, 16-teilig | - | Stk. | 6610000 | 6560000 | 54300 | 11000 | 11000 | 10900 | 67.3 | 5.4 | 700 | 699 | 632 | 67.3 | 0.264 | 10300 | 10300 | 10300 | 0 | 5.13 | 2770 | 2720 | 51 | 3.45 | Cuisine, métal, 16 éléments | Élimination, cuisine, métal, 16 éléments
21.011 | FADC1641-F855-4888-B0BB-42B23153ED97 | Küche, Spanplatte, 16-teilig | 91.132 | Entsorgung, Küche, Spanplatte, 16-teilig | - | Stk. | 1200000 | 1110000 | 91000 | 5400 | 5340 | 2890 | 2460 | 59.7 | 2530 | 2530 | 604 | 1930 | 3.53 | 2870 | 2810 | 2280 | 531 | 56.2 | 632 | 557 | 74.8 | 223 | Cuisine, bois reconstitué, 16 éléments | Élimination, cuisine, bois reconstitué, 16 éléments
21.012 | 12ADE34B-2318-4E01-89C0-4A690DF416D3 | Spüle Chromstahl | 91.133 | Entsorgung, Spüle Chromstahl | - | Stk. | 110000 | 105000 | 5330 | 255 | 254 | 254 | 0 | 0.747 | 41.3 | 41.2 | 41.2 | 0 | 0.0358 | 214 | 213 | 213 | 0 | 0.711 | 48.6 | 43.7 | 4.92 | 0 | Armoire-évier en acier chromé | Élimination, armoire-évier en acier chromé
21.013 | 77603615-1C21-4F15-A9A7-3194EA13EEE8 | Spüle Kompositwerkstoff (auf Gesteinsmehlbasis) | 91.134 | Entsorgung, Spüle Kompositwerkstoff (auf Gesteinsmehlbasis) | - | Stk. | 46600 | 46000 | 595 | 160 | 160 | 143 | 16.8 | 0.767 | 16.5 | 16.5 | 16.5 | 0 | 0.0309 | 144 | 143 | 126 | 16.8 | 0.736 | 30.7 | 30.5 | 0.178 | 0 | Armoire-évier en matières composites (base: poudre de roche) | Élimination, armoire-évier en matières composites (base: poudre de roche)
Mobiliarrechner: mit dem Mobiliarrechner (https://rechner.pawis.ch/) können Umweltkennwerte von verschiedenen Möbel berechnet werden.
Calculateur de mobilier: le calculateur de mobilier (https://rechner.pawis.ch/) permet de calculer les données environnementales de différents meubles.

## Gebäudetechnik Technique
|  | Ökobilanzdaten im Baubereich | [10 empty] | KBOB / ecobau / IPB 2009/1:2022, Version 8.0 | [9 empty] | Données des écobilans dans la construction
[8 empty] | UBP | UBP |  | PEF-ges | PEF-ges |  | PEF-e | PEF-e |  | PEF-ne | PEF-ne |  | THG | THG
ID-Nummer | UUID-Nummer | GEBÄUDETECHNIK | ID-Nummer Entsorgung | Entsorgung | Bezug Référence |  | UBP'21 |  |  | Primärenergie Energie primaire | [8 empty] | Treibhausgas- emissionen |  |  | Référence | TECHNIQUE DU BÂTIMENT | Élimination
No d'identi-fication |  |  | No d'identification Déchets |  |  |  | UBP |  |  | gesamt |  |  | erneuerbar |  |  | nicht erneuerbar |  |  | Emissions de gaz
[5 empty] | Grösse |  |  |  |  | globale |  |  | renouvelable |  |  | non renouvelable |  |  | à effet de serre |  |  | Dimension
[7 empty] | Total | Herstellung | Entsorgung | Total | Herstellung | Entsorgung | Total | Herstellung | Entsorgung | Total | Herstellung | Entsorgung | Total | Herstellung | Entsorgung
[7 empty] | Total | Fabrication | Élimination | Total | Fabrication | Élimination | Total | Fabrication | Élimination | Total | Fabrication | Élimination | Total | Fabrication | Élimination
[6 empty] | Einheit / Unité | UBP | UBP | UBP | kWh oil-eq | kWh oil-eq | kWh oil-eq | kWh oil-eq | kWh oil-eq | kWh oil-eq | kWh oil-eq | kWh oil-eq | kWh oil-eq | kg CO2-eq | kg CO2-eq | kg CO2-eq
31 |  | Heizungsanlagen | [20 empty] | Installations de chauffage
31.001 | 645b97bd-1df3-4009-b1e2-cf2361027d28 | Wärmeerzeuger, spez. Leistungsbedarf 10 W/m2 | 92.006 | Entsorgung, Wärmeerzeuger, spez. Leistungsbedarf 10 W/m2 | EBF | m2 | 1810 | 1770 | 36.5 | 3.47 | 3.46 | 0.00724 | 0.301 | 0.301 | 0.000302 | 3.17 | 3.16 | 0.00693 | 0.858 | 0.849 | 0.00961 | SRE | Prod. de chaleur, besoins en puissance 10 W/m2 | Élimination, producteur de chaleur, besoin spéc. en puissance 10 W/m2
31.002 | 99bbe55d-26c7-43c1-9cb7-bb22acaba046 | Wärmeerzeuger, spez. Leistungsbedarf 30 W/m2 | 92.007 | Entsorgung, Wärmeerzeuger, spez. Leistungsbedarf 30 W/m2 | EBF | m2 | 5420 | 5310 | 110 | 10.4 | 10.4 | 0.0217 | 0.903 | 0.902 | 0.000907 | 9.5 | 9.48 | 0.0208 | 2.58 | 2.55 | 0.0288 | SRE | Prod.de chaleur, besoins en puissance 30 W/m2 | Élimination, producteur de chaleur, besoin spéc. en puissance 30 W/m2
31.003 | c9919efb-4f2c-4bd6-9cd0-60b9a23fa0d3 | Wärmeerzeuger, spez. Leistungsbedarf 50 W/m2 | 92.008 | Entsorgung, Wärmeerzeuger, spez. Leistungsbedarf 50 W/m2 | EBF | m2 | 9030 | 8850 | 183 | 17.3 | 17.3 | 0.0362 | 1.5 | 1.5 | 0.00151 | 15.8 | 15.8 | 0.0346 | 4.29 | 4.24 | 0.048 | SRE | Prod.de chaleur, besoins en puissance 50 W/m2 | Élimination, producteur de chaleur, besoin spéc. en puissance 50 W/m2
31.027 | f53af324-0889-4d90-b66c-f0a0ae9c3efc | Elektrospeicherofen 5kW | 92.032 | Entsorgung, Elektrospeicherofen 5kW | Masse | kg | 7070 | 6720 | 348 | 11.6 | 11.4 | 0.209 | 0.991 | 0.972 | 0.0187 | 10.6 | 10.5 | 0.19 | 2.88 | 2.58 | 0.296 | masse | Poêle électrique à accumulation 5kW | Élimination, four électrique à accumulation 5 kW
31.021 | a40edcbc-cd81-4bf2-963b-cb545d6e3b02 | Wärmeverteilung Wohngebäude | 92.014 | Entsorgung, Verteilung Wohngebäude | EBF | m2 | 7040 | 5630 | 1410 | 14.8 | 12.3 | 2.51 | 1.56 | 1.19 | 0.369 | 13.2 | 11.1 | 2.14 | 3.46 | 2.77 | 0.695 | SRE | Distribution de chaleur, bâtiment d'habitation | Élimination, distribution bâtiment d'habitation
31.022 | 6249860e-f4cf-40fb-8244-be22d92e78e5 | Wärmeverteilung Bürogebäude | 92.015 | Entsorgung, Verteilung Bürogebäude | EBF | m2 | 18100 | 16100 | 2020 | 32.7 | 29.7 | 3 | 2.82 | 2.38 | 0.433 | 29.9 | 27.3 | 2.57 | 9.15 | 8.06 | 1.08 | SRE | Distribution de chaleur, bâtiment administratif | Élimination, distribution bâtiment administratif
31.023 | 068e9380-2088-4f04-8385-ce410ead6121 | Wärmeabgabe über Heizkörper | 92.016 | Entsorgung, Abgabe über Heizkörper | EBF | m2 | 12800 | 12100 | 700 | 22.8 | 22.7 | 0.0298 | 1.71 | 1.71 | 0.00271 | 21.1 | 21 | 0.0271 | 6.51 | 6.48 | 0.022 | SRE | Diffusion de chaleur par le biais du corps de chauffe | Élimination, diffusion par le biais du corps de chauffe
31.024 | a9814d97-ccf9-4349-934d-b70b67622da2 | Wärmeabgabe über Fussbodenheizung | 92.017 | Entsorgung, Abgabe über Fussbodenheizung | EBF | m2 | 7380 | 5300 | 2090 | 23.3 | 23.2 | 0.0882 | 1.45 | 1.45 | 0.00215 | 21.8 | 21.8 | 0.086 | 5.05 | 3.02 | 2.04 | SRE | Diffusion de chaleur par le biais du chauffage au sol | Élimination, diffusion par le biais du chauffage au sol
31.025 | de698b1d-fa42-456f-8f8e-a33cdf6ab46b | Wärmeabgabe über Heizkühldecke (ohne Gips- oder Metalldecke) | 92.018 | Entsorgung, Abgabe über Heizkühldecke (ohne Gips- oder Metalldecke) | EBF | m2 | 24300 | 24200 | 141 | 29.4 | 29.4 | 0.0287 | 4.43 | 4.42 | 0.00231 | 25 | 24.9 | 0.0263 | 5.78 | 5.65 | 0.134 | SRE | Diffusion de chaleur par le biais du système de chauffage et de refroidissement au plafond | Élimination, diffusion par le biais du système de chauffage et de refroidissement au plafond
31.015 | 1a8f4741-4ce9-4bbf-9f2e-c9c6796fbd61 | Wärmeverteilung und Abgabe, Luftheizung | 92.019 | Entsorgung, Wärmeverteilung und Abgabe, Luftheizung | EBF | m2 | 3870 | 3260 | 613 | 7.55 | 7.54 | 0.00369 | 0.433 | 0.433 | 0.000104 | 7.11 | 7.11 | 0.00359 | 1.83 | 1.76 | 0.0668 | SRE | Distribution de chaleur, chauffage à air chaud | Élimination, distribution et diffusion de chaleur, chauffage à air
31.016 | 55af576a-3041-4ea1-9c78-bef7123063ef | Erdsonden, für Sole-Wasser-Wärmepumpe | 92.009 | Entsorgung, Erdsonden, für Sole-Wasser-Wärmepumpe | Sondenlänge | m | 46100 | 40900 | 5220 | 104 | 103 | 1.57 | 2.34 | 2.06 | 0.284 | 102 | 101 | 1.29 | 23.2 | 20.7 | 2.56 | longueur | Sondes géothermiques, pour la pompe à chaleur saumure-eau | Élimination, sondes géothermiques, pour la pompe à chaleur saumure-eau
31.026 | a5710d9b-04fc-40d5-9192-d885da64143b | Förder- und Schluckbrunnen für Grundwasser Wärmepumpe | 92.033 | Entsorgung, Förder- und Schluckbrunnen für Grundwasser Wärmepumpe | Gerät | Stk. | 947000 | 840000 | 107000 | 1830 | 1780 | 49 | 48.5 | 44.3 | 4.17 | 1780 | 1740 | 44.8 | 661 | 566 | 95.7 | appareil | Puits de production et d'absorption pour pompe à chaleur sur nappe phréatique | Élimination, puits de production et d'absorption pour la nappe souterraine, pompe à chaleur
31.017 | 22e2235a-a83c-45f6-9427-f94b4f974e5e | Sole-Wasser Wärmepumpe 7 kW | 92.010 | Entsorgung, Sole-Wasser Wärmepumpe 7 kW | Gerät | Stk. | 4690000 | 4200000 | 486000 | 4960 | 4930 | 38.1 | 502 | 498 | 3.16 | 4460 | 4430 | 35 | 2400 | 1930 | 473 | appareil | Pompe à chaleur saumure-eau 7 kW | Élimination, pompe à chaleur saumure-eau 7 kW
31.018 | e20c6a33-83fc-4eac-b584-c72158f02235 | Sole-Wasser Wärmepumpe 7 kW | 92.011 | Entsorgung, Sole-Wasser Wärmepumpe 7 kW | Masse | kg | 29700 | 26600 | 3080 | 31.4 | 31.2 | 0.241 | 3.17 | 3.15 | 0.02 | 28.2 | 28 | 0.221 | 15.2 | 12.2 | 2.99 | masse | Pompe à chaleur saumure-eau 7 kW | Élimination, pompe à chaleur saumure-eau 7 kW
31.019 | 3c2731f6-9027-4651-8c00-dda182d954dc | Luft-Wasser Wärmepumpe 7 kW | 92.012 | Entsorgung, Luft-Wasser Wärmepumpe 7 kW | Gerät | Stk. | 7440000 | 6600000 | 845000 | 8160 | 8090 | 62.4 | 1030 | 1020 | 5.14 | 7130 | 7070 | 57.2 | 4000 | 3180 | 824 | appareil | Pompe à chaleur air-eau 7 kW | Élimination, pompe à chaleur air-eau 7 kW
31.020 | b19278f1-e280-43e7-b95e-387e5b300fa1 | Luft-Wasser Wärmepumpe 7 kW | 92.013 | Entsorgung, Luft-Wasser Wärmepumpe 7 kW | Masse | kg | 29100 | 25800 | 3300 | 31.9 | 31.6 | 0.244 | 4.01 | 3.99 | 0.0201 | 27.8 | 27.6 | 0.224 | 15.6 | 12.4 | 3.22 | masse | Pompe à chaleur air-eau 7 kW | Élimination, pompe à chaleur air-eau 7 kW
31.007 | a2577f20-910e-4ab9-b25c-28b17d727db4 | Flachkollektor für Warmwasser EFH | - | Herstellung inkl. Entsorgung | Kollektorfläche | m2 | 687000 | 687000 | inkl. | 1220 | 1220 | inkl. | 148 | 148 | inkl. | 1070 | 1070 | inkl. | 289 | 289 | inkl. | Surf. collecteurs | Collecteurs solaires plan, eau chaude maison individuelle | Fabrication, élimination comprise
31.008 | 91edaf83-571f-4b81-af85-c44fa3577859 | Flachkollektor für Raumheizung und Warmwasser EFH | - | Herstellung inkl. Entsorgung | Kollektorfläche | m2 | 483000 | 483000 | inkl. | 889 | 889 | inkl. | 106 | 106 | inkl. | 782 | 782 | inkl. | 204 | 204 | inkl. | Surf. collecteurs | Collecteurs solaires plan, chaleur et eau chaude maison individuelle | Fabrication, élimination comprise
31.009 | e9ef231c-e33b-455d-962d-5f1b4d598988 | Flachkollektor für Warmwasser MFH | - | Herstellung inkl. Entsorgung | Kollektorfläche | m2 | 411000 | 411000 | inkl. | 749 | 749 | inkl. | 82.4 | 82.4 | inkl. | 667 | 667 | inkl. | 168 | 168 | inkl. | Surf. collecteurs | Collecteurs solaires plan, eau chaude immeuble locatif | Fabrication, élimination comprise
31.010 | 514cd372-7b41-418d-962a-601f600e785a | Röhrenkollektor für Raumheizung und Warmwasser EFH | - | Herstellung inkl. Entsorgung | Kollektorfläche | m2 | 493000 | 493000 | inkl. | 988 | 988 | inkl. | 104 | 104 | inkl. | 884 | 884 | inkl. | 230 | 230 | inkl. | Surf. collecteurs | Collecteurs solaires à tubes, chaleur et eau chaude maison individuelle | Fabrication, élimination comprise
31.028 | c76bc41b-0c38-4c87-9763-094c24492e42 | Hybridkollektor Schrägdach mit Erdsondenregeneration | - | Herstellung inkl. Entsorgung | Kollektorfläche | m2 | 715000 | 715000 | inkl. | 1450 | 1450 | inkl. | 153 | 153 | inkl. | 1300 | 1300 | inkl. | 343 | 343 | inkl. | Surf. collecteurs | Collecteur hybride pour toit incliné avec régénération par sonde géothermique | Fabrication, élimination comprise
31.029 | ae61f436-618d-45ed-b2a3-2b09b2e8c35d | Hybridkollektor Schrägdach mit Warmwasserspeicher | - | Herstellung inkl. Entsorgung | Kollektorfläche | m2 | 769000 | 769000 | inkl. | 1550 | 1550 | inkl. | 169 | 169 | inkl. | 1380 | 1380 | inkl. | 369 | 369 | inkl. | Surf. collecteurs | Collecteur hybride pour toit incliné avec accumulateur d'eau chaude | Fabrication, élimination comprise
32 |  | Lüftungsanlagen | [20 empty] | Ventilation
32.011 | e4fe6828-ae2f-4171-8797-1c452a44e9cb | Lüftungsanlage, spez. Luftmenge 1 m3/hm2 EBF | 92.027 | Entsorgung, Lüftungsanlage, spez. Luftmenge 1 m3/hm2 EBF | EBF | m2 | 34200 | 33600 | 591 | 55 | 54.9 | 0.154 | 4.52 | 4.51 | 0.00972 | 50.5 | 50.3 | 0.144 | 15 | 14.6 | 0.338 | SRE | Ventilation bureau, canaux en tôle, besoins en air 1 m3/hm2 EBF | Élimination, ventilation, besoins en air 1 m3/hm2 SRE
32.005 | 395dfa3e-b1b6-4023-9bf2-89f71c34ba55 | Lüftungsanlage, spez. Luftmenge 2 m3/hm2 EBF | 92.028 | Entsorgung, Lüftungsanlage, spez. Luftmenge 2 m3/hm2 EBF | EBF | m2 | 46100 | 45300 | 828 | 74.3 | 74.1 | 0.211 | 6.08 | 6.07 | 0.0132 | 68.2 | 68 | 0.198 | 20.2 | 19.7 | 0.475 | SRE | Ventilation bureau, canaux en tôle, besoins en air 2 m3/hm2 SRE | Élimination, ventilation, besoins en air 2 m3/hm2 SRE
32.006 | 5ecd5719-455c-4f94-a425-6d53871c374e | Lüftungsanlage, spez. Luftmenge 4 m3/hm2 EBF | 92.029 | Entsorgung, Lüftungsanlage, spez. Luftmenge 4 m3/hm2 EBF | EBF | m2 | 69900 | 68600 | 1300 | 113 | 112 | 0.326 | 9.19 | 9.17 | 0.0202 | 104 | 103 | 0.306 | 30.6 | 29.8 | 0.748 | SRE | Ventilation bureau, canaux en tôle, besoins en air 4 m3/hm2 SRE | Élimination, ventilation, besoins en air 4 m3/hm2 SRE
32.007 | 03b18a1a-ea2f-4893-91d7-232d6c0dbe5e | Lüftungsanlage, spez. Luftmenge 6 m3/hm2 EBF | 92.030 | Entsorgung, Lüftungsanlage, spez. Luftmenge 6 m3/hm2 EBF | EBF | m2 | 93700 | 91900 | 1770 | 151 | 151 | 0.442 | 12.3 | 12.3 | 0.0272 | 139 | 139 | 0.414 | 41 | 40 | 1.02 | SRE | Ventilation bureau, canaux en tôle, besoins en air 6 m3/hm2 SRE | Élimination, ventilation, besoins en air 6 m3/hm2 SRE
32.012 | 42e1c28c-95a8-43ee-ae9a-0bf1175d7980 | Lüftungsanlage, spez. Luftmenge 8 m3/hm2 EBF | 92.031 | Entsorgung, Lüftungsanlage, spez. Luftmenge 8 m3/hm2 EBF | EBF | m2 | 117000 | 115000 | 2250 | 190 | 189 | 0.557 | 15.4 | 15.4 | 0.0342 | 174 | 174 | 0.522 | 51.4 | 50.1 | 1.29 | SRE | Ventilation bureau, canaux en tôle, besoins en air 8 m3/hm2 SRE | Élimination, ventilation, besoins en air 8 m3/hm2 SRE
32.001 | 3d01311f-bce0-4e29-bfab-e1971a21410d | Lüftungsanlage Wohnen, Blechkanäle, inkl. Küchenabluft | 92.021 | Entsorgung, Lüftungsanlage Wohnen, Blechkanäle, inkl. Küchenabluft | EBF | m2 | 41400 | 41000 | 361 | 53.9 | 53.9 | 0.0729 | 4.26 | 4.25 | 0.00549 | 49.7 | 49.6 | 0.0674 | 14.1 | 13.8 | 0.298 | SRE | Ventilation habitation, canaux en tôle, évacuation d'air (cuisine) | Élimination, ventilation habitation, canaux en tôle, y c. évacuation d'air (cuisine)
32.002 | 7a17dc11-ba34-4e71-9b81-43b85add04f2 | Lüftungsanlage Wohnen, PE-Kanäle, inkl. Küchenabluft | 92.022 | Entsorgung, Lüftungsanlage Wohnen, PE-Kanäle, inkl. Küchenabluft | EBF | m2 | 21300 | 20600 | 781 | 33.2 | 33.1 | 0.0653 | 2.52 | 2.51 | 0.00342 | 30.7 | 30.6 | 0.0619 | 8.25 | 7.53 | 0.723 | SRE | Ventilation habitation, canaux en HDPE, évacuation d'air (cuisine) | Élimination, ventilation habitation, canaux en HDPE, y c. évacuation d'air (cuisine)
32.003 | 645717a2-e9cc-44f3-be97-b3ae40ee9007 | Abluftanlage Küche und Bad | 92.023 | Entsorgung, Abluftanlage Küche und Bad | EBF | m2 | 11500 | 11300 | 175 | 14.9 | 14.9 | 0.0082 | 1.17 | 1.17 | 0.000263 | 13.8 | 13.7 | 0.00793 | 3.64 | 3.52 | 0.125 | SRE | Évacuation d'air cuisine et salle de bain | Élimination, évacuation d'air cuisine et salle de bains
32.004 | 4c70ecba-4236-456c-ad4f-a9c1af79f860 | Erdregister zu Lüftungsanlage Wohnen | 92.024 | Entsorgung, Erdregister zu Lüftungsanlage Wohnen | EBF | m2 | 6870 | 4590 | 2280 | 15.9 | 14.8 | 1.13 | 0.609 | 0.536 | 0.0725 | 15.3 | 14.2 | 1.06 | 4.43 | 2.81 | 1.62 | SRE | Registre de terre pour ventilation habitation | Élimination, registre de terre pour ventilation habitation
32.008 | 52d5a2c2-5c73-4764-b968-ce9d2f11251f | Erdregister kurz zu Lüftungsanlage Büro (0.27 m/m2 EBF) | 92.025 | Entsorgung, Erdregister kurz zu Lüftungsanlage Büro (0.27 m/m2 EBF) | EBF | m2 | 11900 | 7960 | 3950 | 27.6 | 25.6 | 1.96 | 1.06 | 0.93 | 0.126 | 26.5 | 24.7 | 1.84 | 7.67 | 4.87 | 2.81 | SRE | Registre de terre court pour ventilation bureau (0.27 m/m2 SRE) | Élimination, registre de terre court pour ventilation bureau (0,27 m3/m2 SRE)
32.009 | 76d83bec-2ab8-4775-97c5-81fccaab766d | Erdregister lang zu Lüftungsanlage Büro (0.67 m/m2 EBF) | 92.026 | Entsorgung, Erdregister lang zu Lüftungsanlage Büro (0.67 m/m2 EBF) | EBF | m2 | 29800 | 19900 | 9880 | 68.9 | 64 | 4.91 | 2.64 | 2.32 | 0.314 | 66.2 | 61.6 | 4.59 | 19.2 | 12.2 | 7.02 | SRE | Registre de terre long pour ventilation bureau (0.67 m/m2 SRE) | Élimination, registre de terre long pour ventilation bureau (0,67 m3/m2 SRE)
32.010 | efafc2f6-8bd1-4d35-89b0-04deff6620b2 | Einzelraumlüfer Fenstermodell 10-30 m3/h, ohne Montage | 92.020 | Entsorgung, Einzelraumlüfer Fenstermodell 10-30 m3/h, ohne Montage | Gerät | Stk. | 84200 | 78100 | 6130 | 321 | 319 | 1.41 | 107 | 106 | 0.0787 | 214 | 213 | 1.33 | 43.7 | 38.2 | 5.48 | appareil | Ventilation pièce individuelle, modèle de fenêtre 10-30 m3/h, sans montage | Élimination, ventilation pièce individuelle, modèle de fenêtre 10-30 m3/h, sans montage
1 Kaskadenlüftungssysteme: Die Fläche F der Räume, welche im Durchströmbereich einer Kaskadenlüftung liegen oder welche direkt aus einer angrenzenden Zone mit minimaler Kanallänge versorgt werden, darf von der EBF abgezogen werden: EBFeff = EBF - F. Die Berechnung der Grauen Energie der Luftverteilung erfolgt dann basierend auf der EBFeff.
1 Systèmes de ventilation en cascade : La surface F des pièces qui se trouvent dans la zone de passage d'une ventilation en cascade ou qui sont alimentées directement par une zone adjacente avec une longueur de canal minimale peut être déduite de la SRE : EBFeff = EBF - F. Le calcul de l'énergie grise de la distribution d'air se fait alors sur la base de l'EBFeff.
33 |  | Sanitäranlagen | [20 empty] | Installations sanitaires
33.001 | b60b6657-8c44-4d7a-b939-8b4509f1de9b | Sanitäranlagen, Büro, einfach, inkl. Apparate und Leitungen | 92.001 | Entsorgung, Büro, einfache Installation, inkl. Apparate und Leitungen | EBF | m2 | 8490 | 7280 | 1200 | 20.3 | 20.1 | 0.122 | 1.2 | 1.2 | 0.00658 | 19.1 | 19 | 0.115 | 4.73 | 3.58 | 1.15 | SRE | Bureau, degré de complexité faible, appareils et conduites compris | Élimination, bureau, installation simple, y c. appareils et conduites
33.002 | 61b56ba6-7617-4f37-8e69-449bdff80954 | Sanitäranlagen, Büro, aufwändig, inkl. Apparate und Leitungen | 92.002 | Entsorgung, Büro, aufwändige Installation, inkl. Apparate und Leitungen | EBF | m2 | 21000 | 17000 | 3950 | 48.9 | 48.5 | 0.447 | 3.37 | 3.35 | 0.0205 | 45.6 | 45.1 | 0.427 | 12.3 | 8.52 | 3.76 | SRE | Bureau, degré de complexité élevé, appareils et conduites compris | Élimination, bureau, installation complexe, y c. appareils et conduites
33.003 | 2f3072ee-186f-41b6-8dd0-08ec47723547 | Sanitäranlagen, Wohnen, inkl. Apparate und Leitungen | 92.003 | Entsorgung, Wohnen, inkl. Apparate und Leitungen | EBF | m2 | 26300 | 24700 | 1670 | 50.1 | 49.8 | 0.307 | 3.96 | 3.93 | 0.0234 | 46.1 | 45.8 | 0.283 | 12.5 | 11 | 1.54 | SRE | Habitation, appareils et conduites compris | Élimination, habitation, y c. appareils et conduites
34 |  | Elektroanlagen | [20 empty] | Installations électriques
34.037 | 82ba87f6-e3c8-4a2f-9f12-297a53a4c9e8 | Batterie, Li-Ionen, 5 kWh, 30 Jahre Nutzungsdauer | - | Herstellung inkl. Entsorgung | Speicherkap. | kWh | 2100000 | 2100000 | inkl. | 3520 | 3520 | inkl. | 228 | 228 | inkl. | 3290 | 3290 | inkl. | 730 | 730 | inkl. | Cap. de stockage | Batterie, Li-ion, 5 kWh, durée d'utilisation de 30 ans | Fabrication, élimination comprise
34.038 | 58acdf6e-f510-4403-aac9-ce07bb06668a | Batterie, Li-Ionen, 20 kWh, 30 Jahre Nutzungsdauer | - | Herstellung inkl. Entsorgung | Speicherkap. | kWh | 932000 | 932000 | inkl. | 1640 | 1640 | inkl. | 87.2 | 87.2 | inkl. | 1550 | 1550 | inkl. | 332 | 332 | inkl. | Cap. de stockage | Batterie, Li-ion, 20 kWh, durée d'utilisation de 30 ans | Fabrication, élimination comprise
34.001 | d3a16f42-8e69-483c-b05e-1bc8a0685795 | Elektroanlagen Wohnen | 92.004 | Entsorgung, Elektroanlagen Wohnen | EBF | m2 | 37000 | 33400 | 3630 | 58.7 | 57.9 | 0.781 | 4.76 | 4.7 | 0.0622 | 53.9 | 53.2 | 0.718 | 13 | 9.54 | 3.42 | SRE | Installations électriques, habitation | Élimination, installations électriques habitation
34.002 | da74b332-8bbb-4fdd-a33e-dd1c569696e0 | Elektroanlagen Büro | 92.005 | Entsorgung, Elektroanlagen Büro | EBF | m2 | 83200 | 81500 | 1660 | 183 | 182 | 0.864 | 77 | 77 | 0.0534 | 106 | 105 | 0.811 | 24.1 | 22.6 | 1.47 | SRE | Installations électriques, bureau | Élimination, installations électriques bureau
34.024 | 529fcea4-b0c4-46e3-b9c0-9a70f9a91668 | Solarstromanlage, Marktmix 1 | - | Herstellung inkl. Entsorgung | Max. Leistung | kWp | 2240000 | 2240000 | inkl. | 4240 | 4240 | inkl. | 421 | 421 | inkl. | 3820 | 3820 | inkl. | 1070 | 1070 | inkl. | Puissance max. | Installations photovoltaïques, mix de marché 1 | Fabrication, élimination comprise
34.025 | 7ce8ec83-ed7b-4e84-8359-546c96d7de8b | Solarstromanlage Schrägdach, Marktmix 1 | - | Herstellung inkl. Entsorgung | Max. Leistung | kWp | 2090000 | 2090000 | inkl. | 3970 | 3970 | inkl. | 396 | 396 | inkl. | 3570 | 3570 | inkl. | 1000 | 1000 | inkl. | Puissance max. | Installations photovoltaïque toiture inclinée, mix de marché 1 | Fabrication, élimination comprise
34.026 | 1862d29b-d6a4-45a8-9cd6-5539444be95b | Solarstromanlage Flachdach, Marktmix 1 | - | Herstellung inkl. Entsorgung | Max. Leistung | kWp | 2370000 | 2370000 | inkl. | 4500 | 4500 | inkl. | 444 | 444 | inkl. | 4060 | 4060 | inkl. | 1140 | 1140 | inkl. | Puissance max. | Installations photovoltaïque toiture plate, mix de marché 1 | Fabrication, élimination comprise
34.027 | 6dc4866a-596d-4eee-abce-a2b6df8ae356 | Solarstromanlage Fassade, Marktmix 1 | - | Herstellung inkl. Entsorgung | Max. Leistung | kWp | 2890000 | 2890000 | inkl. | 4930 | 4930 | inkl. | 497 | 497 | inkl. | 4430 | 4430 | inkl. | 1220 | 1220 | inkl. | Puissance max. | Installations photovoltaïques façade, mix de marché 1 | Fabrication, élimination comprise
34.027.01 | 2dcad0f9-eb56-488f-b3f6-4caf54cd1690 | Fassadenunterkonstruktion, integriert, Eternit | 92.039.01 | Entsorgung, Fassadenunterkonstruktion, integriert, Eternit | Panelfläche | m2 | 5860 | 5810 | 44 | 16.1 | 16.1 | 0.0031 | 4.16 | 4.16 | 9.85e-05 | 11.9 | 11.9 | 0.003 | 2.69 | 2.65 | 0.0422 | Surf. Panneau | Sous-construction de façade, intégrée, Eternit | Élimination, sous-construction de façade, intégrée, Eternit
34.027.02 | 212aabea-485c-4b9d-a6d8-fa1dcce62283 | Fassadenunterkonstruktion, integriert, StoVentec Artline inlay | 92.039.02 | Entsorgung, Fassadenunterkonstruktion, integriert, StoVentec Artline inlay | Panelfläche | m2 | 60300 | 60200 | 99.7 | 142 | 142 | 0.00703 | 21.1 | 21.1 | 0.000223 | 121 | 121 | 0.0068 | 28.5 | 28.4 | 0.0956 | Surf. Panneau | Sous-construction de façade, intégrée, StoVentec Artline inlay | Élimination, sous-construction de façade, intégrée, StoVentec Artline inlay
34.027.03 | cb5bf91e-0849-48bd-9f26-0b2ec1979a9d | Fassadenunterkonstruktion, integriert, StoVentec Artline invisible | 92.039.03 | Entsorgung, Fassadenunterkonstruktion, integriert, StoVentec Artline invisible | Panelfläche | m2 | 83600 | 83500 | 99.7 | 199 | 199 | 0.00703 | 31.8 | 31.8 | 0.000223 | 167 | 167 | 0.0068 | 39.1 | 39 | 0.0956 | Surf. Panneau | Sous-construction de façade, intégrée, StoVentec Artline invisible | Élimination, sous-construction de façade, intégrée, StoVentec Artline invisible
34.027.04 | 50a78e02-3974-4a45-9657-e971378f4341 | Fassadenunterkonstruktion, integriert, mittelformatig, GFT | 92.039.04 | Entsorgung, Fassadenunterkonstruktion, integriert, mittelformatig, GFT | Panelfläche | m2 | 85400 | 84100 | 1270 | 218 | 218 | 0.0985 | 33.3 | 33.3 | 0.00369 | 184 | 184 | 0.0948 | 42.1 | 40.9 | 1.22 | Surf. Panneau | Sous-construction de façade, intégrée, format moyen, GFT | Élimination, sous-construction de façade, intégrée, format moyen, GFT
34.027.05 | 1d794910-c5d8-4adb-ae45-1d2a9a0c406e | Fassadenunterkonstruktion, integriert, Vogelsang | 92.039.05 | Entsorgung, Fassadenunterkonstruktion, integriert, Vogelsang | Panelfläche | m2 | 32500 | 31900 | 586 | 133 | 133 | 0.0413 | 79.6 | 79.6 | 0.00131 | 53.5 | 53.5 | 0.04 | 14.5 | 13.9 | 0.563 | Surf. Panneau | Sous-construction de façade, intégrée, Vogelsang | Élimination, sous-construction de façade, intégrée, Vogelsang
34.027.06 | bdd63033-73b0-49e3-9696-8ab0483baa31 | Fassadenunterkonstruktion, integriert, Betonuntergrund, Ecolite | 92.039.06 | Entsorgung, Fassadenunterkonstruktion, integriert, Betonuntergrund, Ecolite | Panelfläche | m2 | 99800 | 98600 | 1200 | 260 | 260 | 0.0847 | 38.6 | 38.6 | 0.00269 | 222 | 222 | 0.082 | 50.1 | 49 | 1.15 | Surf. Panneau | Sous-construction de façade, intégrée, support en béton, Ecolite | Élimination, sous-construction de façade, intégrée, support en béton, Ecolite
34.027.07 | 1d856ced-181d-4501-82b1-a311f820415b | Fassadenunterkonstruktion, integriert, Backsteinuntergrund, Ecolite | 92.039.07 | Entsorgung, Fassadenunterkonstruktion, integriert, Backsteinuntergrund, Ecolite | Panelfläche | m2 | 117000 | 116000 | 1790 | 305 | 305 | 0.126 | 44.5 | 44.5 | 0.00401 | 261 | 261 | 0.122 | 59.4 | 57.7 | 1.72 | Surf. Panneau | Sous-construction de façade, intégrée, support en briques, Ecolite | Élimination, sous-construction de façade, intégrée, support en briques, Ecolite
34.027.08 | 3872a48b-1d54-483a-9514-1202ae6a0ce8 | Fassadenunterkonstruktion, integriert, Durchschnitt, Ecolite | 92.039.08 | Entsorgung, Fassadenunterkonstruktion, integriert, Durchschnitt, Ecolite | Panelfläche | m2 | 110000 | 109000 | 1550 | 287 | 287 | 0.11 | 42.1 | 42.1 | 0.00348 | 245 | 245 | 0.106 | 55.7 | 54.2 | 1.49 | Surf. Panneau | Sous-construction de façade, intégrée, moyenne, Ecolite | Élimination, sous-construction de façade, intégrée, moyenne, Ecolite
34.027.09 | 1bed54c2-bd25-4a8c-92b6-048efef0f144 | Solarpanel, Mono-Si, Eternit Sunskin Facade, 18.0% | 92.037 | Rücknahme und Recycling, c-Si PV Modul | Panelfläche | m2 | 242000 | 234000 | 7400 | 511 | 502 | 8.89 | 44.5 | 43.9 | 0.564 | 467 | 458 | 8.31 | 132 | 126 | 5.39 | Surf. Panneau | Panneau solaire, Mono-Si, Eternit Sunskin Facade, 18,0 | Collecte et recyclage, module photovoltaïque c-Si
34.027.10 | 8442cb56-9009-4302-aa74-3af8caba21e0 | Solarpanel, Mono-Si, Kioto Solar PVP-GExxxM, 12.5% | 92.037 | Rücknahme und Recycling, c-Si PV Modul | Panelfläche | m2 | 243000 | 235000 | 7870 | 512 | 503 | 9.45 | 44.7 | 44.1 | 0.599 | 468 | 459 | 8.84 | 133 | 127 | 5.73 | Surf. Panneau | Panneau solaire, Mono-Si, Kioto Solar PVP-GExxxM, 12,5 % | Collecte et recyclage, module photovoltaïque c-Si
34.027.11 | ad2734dc-12ca-4f65-ae79-89b2021d4698 | Solarpanel, Mono-Si, Vogelsang-Kioto Solar, 9.1% | 92.037 | Rücknahme und Recycling, c-Si PV Modul | Panelfläche | m2 | 243000 | 235000 | 8050 | 517 | 507 | 9.66 | 45.1 | 44.5 | 0.613 | 471 | 462 | 9.04 | 134 | 128 | 5.86 | Surf. Panneau | Panneau solaire, Mono-Si, Vogelsang-Kioto Solar, 9,1 % | Collecte et recyclage, module photovoltaïque c-Si
34.027.12 | f29fef62-5f16-4bec-8ba2-45a0db80cbda | Solarpanel, CIS, StoVentec Artline inlay, 9.5% | 92.038 | Rücknahme und Recycling, CdTe PV Modul | Panelfläche | m2 | 182000 | 171000 | 11100 | 458 | 429 | 28.5 | 40 | 38.5 | 1.55 | 418 | 391 | 26.9 | 102 | 96.2 | 6.08 | Surf. Panneau | Panneau solaire, CIS, StoVentec Artline inlay, 9,5 % | Collecte et recyclage, module photovoltaïque CdTe
34.027.13 | 7d017958-0383-4f59-8277-5c33c96718f5 | Solarpanel, CIS, StoVentec Artline invisible, 9.5% | 92.038 | Rücknahme und Recycling, CdTe PV Modul | Panelfläche | m2 | 147000 | 137000 | 10000 | 391 | 365 | 25.7 | 26.6 | 25.2 | 1.4 | 364 | 340 | 24.3 | 85.9 | 80.4 | 5.49 | Surf. Panneau | Panneau solaire, CIS, StoVentec Artline invisible, 9,5 % | Collecte et recyclage, module photovoltaïque CdTe
34.028 | 11bfcb57-c662-45d7-a709-87edf595669e | Solarstromanlage Schrägdach, Kleinanlage, Mono-Si 1 | - | Herstellung inkl. Entsorgung | Max. Leistung | kWp | 2940000 | 2940000 | inkl. | 5040 | 5040 | inkl. | 512 | 512 | inkl. | 4530 | 4530 | inkl. | 1260 | 1260 | inkl. | Puissance max. | Installation solaire sur toit incliné, petit système, Mono-Si 1 | Fabrication, élimination comprise
34.029 | b833386b-d841-47fa-a201-773218827017 | Solarstromanlage Schrägdach, Kleinanlage, Multi-Si 1 | - | Herstellung inkl. Entsorgung | Max. Leistung | kWp | 2980000 | 2980000 | inkl. | 5090 | 5090 | inkl. | 530 | 530 | inkl. | 4560 | 4560 | inkl. | 1250 | 1250 | inkl. | Puissance max. | Installation solaire sur toit incliné, petit système, Multi-Si 1 | Fabrication, élimination comprise
34.030 | 7d49c45f-4c6f-4cdc-8a8a-ff6d76bc1567 | Solarstromanlage Schrägdach, Kleinanlage, CdTe 1 | - | Herstellung inkl. Entsorgung | Max. Leistung | kWp | 2050000 | 2050000 | inkl. | 3570 | 3570 | inkl. | 325 | 325 | inkl. | 3250 | 3250 | inkl. | 793 | 793 | inkl. | Puissance max. | Installation solaire sur toit incliné, petit système, CdTe 1 | Fabrication, élimination comprise
34.031 | 0e201389-8d05-4794-8197-d6e8f9633e49 | Solarstromanlage Schrägdach, Kleinanlage, CIS 1 | - | Herstellung inkl. Entsorgung | Max. Leistung | kWp | 2590000 | 2590000 | inkl. | 5120 | 5120 | inkl. | 514 | 514 | inkl. | 4610 | 4610 | inkl. | 1080 | 1080 | inkl. | Puissance max. | Installation solaire sur toit incliné, petit système, CISe 1 | Fabrication, élimination comprise
34.032 | 5877239a-cf84-4ac2-8acb-829cb4252185 | Wechselrichter 2.5 kW1 | - | Herstellung inkl. Entsorgung | Max. Leistung | kWp | 534000 | 534000 | inkl. | 687 | 687 | inkl. | 65.1 | 65.1 | inkl. | 622 | 622 | inkl. | 144 | 144 | inkl. | Puissance max. | Onduleur 2.5 kW 1 | Fabrication, élimination comprise
34.033 | 3f0bf472-027a-4421-aa10-1d8bd28d3b66 | Wechselrichter 5 kW1 | - | Herstellung inkl. Entsorgung | Max. Leistung | kWp | 428000 | 428000 | inkl. | 550 | 550 | inkl. | 52.1 | 52.1 | inkl. | 498 | 498 | inkl. | 115 | 115 | inkl. | Puissance max. | Onduleur 5 kW 1 | Fabrication, élimination comprise
34.034 | 01e23196-7856-4acf-8926-c9ad60129694 | Wechselrichter 10 kW1 | - | Herstellung inkl. Entsorgung | Max. Leistung | kWp | 343000 | 343000 | inkl. | 441 | 441 | inkl. | 41.8 | 41.8 | inkl. | 399 | 399 | inkl. | 92.5 | 92.5 | inkl. | Puissance max. | Onduleur 10 kW 1 | Fabrication, élimination comprise
34.035 | 897456bd-6639-457a-b703-8a13b603b8b9 | Wechselrichter 20 kW1 | - | Herstellung inkl. Entsorgung | Max. Leistung | kWp | 274000 | 274000 | inkl. | 353 | 353 | inkl. | 33.4 | 33.4 | inkl. | 320 | 320 | inkl. | 74.1 | 74.1 | inkl. | Puissance max. | Onduleur 20 kW 1 | Fabrication, élimination comprise
34.036 | 3dd4be12-0cd1-49a0-8880-8ba30e1ea3c1 | Elektroinstallation, Photovoltaikanlage1 | - | Herstellung inkl. Entsorgung | Max. Leistung | kWp | 167000 | 167000 | inkl. | 180 | 180 | inkl. | 10.3 | 10.3 | inkl. | 170 | 170 | inkl. | 42.1 | 42.1 | inkl. | Puissance max. | Installation électrique, installation photovoltaïque 1 | Fabrication, élimination comprise
|  | 1 Umweltkennwerte «Herstellung» inklusive Umweltbelastung durch Rücknahme und Recycling | [20 empty] | 1 Caractéristiques environnementales «fabrication», y compris l'impact environnemental de la reprise et du recyclage

## Energie Énergie
|  | Ökobilanzdaten im Baubereich |  |  |  |  | KBOB / ecobau / IPB 2009/1:2022, Version 8.0 |  |  |  |  | Données des écobilans dans la construction
[5 empty] | UBP | PEF-ges | PEF-e | PEF-ne | PEF-es | THG
ID-Nummer | UUID-Nummer | ENERGIE | Bezug Réference |  | UBP'21 UBP'21 | Primärenergie Energie primaire |  |  |  | Treibhausgas- emissionen | Référence | ÉNERGIE
No d'identi-fication | [5 empty] | gesamt | erneuerbar | nicht erneuerbar | erneuerbar am Standort | Emissions de gaz
|  |  | Grösse |  |  | globale | renouvelable | non renouvelable | renouvelable du site | à effet de serre | Dimension
|  |  |  | Einheit Unité | UBP | kWh oil-eq | kWh oil-eq | kWh oil-eq | kWh oil-eq | kg CO2-eq
41 |  | Brennstoffe1 | [9 empty] | Combustibles1
41.001 | 48b15cda-179e-4f9a-81c3-7cd01653e920 | Heizöl EL | Endenergie | kWh | 408 | 1.26 | 0.0139 | 1.25 | 0 | 0.324 | Énergie finale | Mazout EL
41.002 | 76a19c53-8e44-4806-8bd2-f0d87507a1db | Erdgas | Endenergie | kWh | 274 | 1.05 | 0.00292 | 1.05 | 0 | 0.23 | Énergie finale | Gaz naturel
41.003 | f12d6f0a-8ea3-450f-b9af-2e8f53758baa | Propan/Butan | Endenergie | kWh | 367 | 1.22 | 0.00579 | 1.21 | 0 | 0.292 | Énergie finale | Propane/butane
41.004 | 217f6f88-ba46-4c56-850c-80a57dc9daad | Kohle Koks | Endenergie | kWh | 596 | 1.44 | 0.0146 | 1.43 | 0 | 0.434 | Énergie finale | Coke de houille
41.005 | 0fd32da9-b0cb-424f-ae15-de65666785c4 | Kohle Brikett | Endenergie | kWh | 726 | 1.18 | 0.00946 | 1.18 | 0 | 0.398 | Énergie finale | Briquette de houille
41.006 | 714c90ac-5805-462a-bcaa-d08d11977e3f | Stückholz | Endenergie | kWh | 175 | 1.05 | 1.01 | 0.0439 | 0 | 0.023 | Énergie finale | Bûches de bois
41.010 | 2db29ccb-52fe-4e84-a135-734d8b38c078 | Stückholz mit Partikelfilter | Endenergie | kWh | 175 | 1.05 | 1.01 | 0.0439 | 0 | 0.023 | Énergie finale | Bûches de bois avec filtre à particules
41.007 | 37e0ceac-f8ff-44f1-a1df-6ac995426b5e | Holzschnitzel | Endenergie | kWh | 115 | 1.06 | 1.03 | 0.0307 | 0 | 0.0107 | Énergie finale | Particules de bois
41.011 | 6e44744b-89c3-4e51-bbce-ad8fdfcc77b6 | Holzschnitzel mit Partikelfilter | Endenergie | kWh | 115 | 1.06 | 1.03 | 0.0307 | 0 | 0.0107 | Énergie finale | Particules de bois avec filtre à particules
41.008 | e7b59798-478f-43ff-a576-379dbf6da60d | Pellets | Endenergie | kWh | 110 | 1.18 | 1.05 | 0.128 | 0 | 0.0277 | Énergie finale | Granules (pellets)
41.012 | 7ff25854-f861-4a40-9823-65d24b5e1d11 | Pellets mit Partikelfilter | Endenergie | kWh | 110 | 1.18 | 1.05 | 0.128 | 0 | 0.0277 | Énergie finale | Granules (pellets) avec filtre à particules
41.009 | 273feaeb-5b51-4f6b-b42a-f27eb5e1973f | Biogas | Endenergie | kWh | 155 | 0.322 | 0.0289 | 0.293 | 0 | 0.124 | Énergie finale | Biogaz
|  | 1Oberer Heizwert | [9 empty] | 1Pouvoir calorifique supérieur
42 |  | Fernwärme | [9 empty] | Chauffage urbain
42.018 | d6bcf340-4df2-46b5-8fc3-4c602ae28ef9 | Atomkraftwerk | Endenergie | kWh | 13.6 | 0.0697 | 0.011 | 0.0587 | 0 | 0.00331 | Énergie finale | Centrale nucléaire
42.001 | b5fed222-858b-4b0c-9b79-2004731edfd9 | Heizzentrale Oel | Endenergie | kWh | 508 | 1.58 | 0.0216 | 1.56 | 0 | 0.401 | Énergie finale | Centrale de chauffage, pétrole
42.002 | 4c27aa48-dc77-421c-b747-3cd7bde6ee17 | Heizzentrale Gas | Endenergie | kWh | 365 | 1.41 | 0.0147 | 1.4 | 0 | 0.301 | Énergie finale | Centrale de chauffage, gaz
42.003 | ff03eee5-5157-4073-ae97-2cb453aadedd | Heizzentrale Holz | Endenergie | kWh | 165 | 1.61 | 1.47 | 0.145 | 0 | 0.0245 | Énergie finale | Centrale de chauffage, bois
42.004 | 2c1816ea-5584-46cc-970a-ad2510e4ef7b | Heizkraftwerk Holz | Endenergie | kWh | 49.9 | 0.565 | 0.487 | 0.0783 | 0 | 0.0133 | Énergie finale | Centrale à cogénération, bois
42.006 | c64180bd-c1b0-4063-9fb3-08cb3fc4c8ab | Heizzentrale EWP Abwasser (JAZ 3.4) | Endenergie | kWh | 176 | 0.878 | 0.187 | 0.691 | 0 | 0.0461 | Énergie finale | Centrale de chauffage PACE, eaux usées (COPA 3.4)
42.007 | 7e521934-5d8f-40ac-8e17-249fe17da805 | Heizzentrale EWP Grundwasser (JAZ 3.1) | Endenergie | kWh | 215 | 1.76 | 0.967 | 0.795 | 0 | 0.0561 | Énergie finale | Centrale de chauffage PACE, eaux souterraines (COPA 3.4)
42.008 | 9ac34f42-df98-4f3a-b676-3c91f8cff5c1 | Heizzentrale EWP Erdsonde (JAZ 3.1) | Endenergie | kWh | 223 | 1.78 | 0.968 | 0.816 | 0 | 0.0602 | Énergie finale | Centrale de chauffage PACE, sonde géothermique (COPA 3.9)
42.009 | 2601e6f0-975b-4d52-a7bc-d2e4b60f951b | Heizzentrale Geothermie | Endenergie | kWh | 88.4 | 1.41 | 1.26 | 0.145 | 0 | 0.0199 | Énergie finale | Centrale de chauffage, géothermie
42.010 | 2b651e64-f7fa-4bcd-a6d8-4f36ea6efe21 | Heizkraftwerk Geothermie | Endenergie | kWh | 63.1 | 0.544 | 0.432 | 0.112 | 0 | 0.0145 | Énergie finale | Centrale à cogénération, géothermie
42.011 | 8c167af0-64e3-4846-9087-fb1d378e9ee6 | Kehrichtverbrennung | Endenergie | kWh | 11.2 | 0.0532 | 0.011 | 0.0422 | 0 | 0.00325 | Énergie finale | Incinération des ordures ménagères
42.012 | 57f12294-3883-4d65-863e-f081764b635a | Blockheizkraftwerk Diesel | Endenergie | kWh | 184 | 0.547 | 0.0137 | 0.534 | 0 | 0.131 | Énergie finale | Centrale à cogénération, diesel
42.013 | 360395e5-0272-4bfd-913a-e924e088f66f | Blockheizkraftwerk Gas | Endenergie | kWh | 134 | 0.507 | 0.0122 | 0.495 | 0 | 0.106 | Énergie finale | Centrale à cogénération, gaz
42.014 | 4613ab3e-444a-4a2d-8d5a-b60948fb8dee | Blockheizkraftwerk Biogas | Endenergie | kWh | 83.1 | 0.194 | 0.0233 | 0.171 | 0 | 0.0603 | Énergie finale | Centrale à cogénération, biogaz
42.016 | 130cb5ce-cd7e-4ed8-96d7-93cb56dd3853 | Fernwärme Durchschnitt Netze CH | Endenergie | kWh | 123 | 0.774 | 0.439 | 0.335 | 0 | 0.0658 | Énergie finale | Chauffage à distance, moyenne réseaux CH
42.017 | a8516884-b484-4e68-8e30-608d276fa1c0 | Fernwärme mit Nutzung Kehrichtwärme, Durchschnitt Netze CH | Endenergie | kWh | 123 | 0.774 | 0.439 | 0.335 | 0 | 0.0658 | Énergie finale | Chauffage à distance de l'incinération des ordures, moyenne réseaux CH
43 |  | Nutzwärme | [9 empty] | Chaleur utile
43.013 | 55460b07-ca34-4a67-8982-2e852bc37223 | Elektrospeicherofen (Strom CH) | Nutzwärme2 | kWh | 520 | 2.66 | 0.57 | 2.09 | 0 | 0.127 | Chaleur utile2 | Four à accumulation électrique (électricité CH)
43.014 | 65f87076-fa16-4403-8fae-232d7c9c2f36 | Elektrospeicherofen (Strom CH zertifiziert) | Nutzwärme2 | kWh | 87.4 | 1.2 | 1.16 | 0.041 | 0 | 0.0175 | Chaleur utile2 | Four à accumulation électrique (électricité certifiée CH)
43.001 | 7d9b9d39-8e10-45ca-8ea8-622b3828030b | Heizkessel Heizöl EL | Nutzwärme2 | kWh | 437 | 1.32 | 0.0112 | 1.31 | 0 | 0.343 | Chaleur utile2 | Chaudière, mazout EL
43.002 | ba619be9-6606-4dbe-87ed-406ae039d885 | Heizkessel Erdgas | Nutzwärme2 | kWh | 279 | 1.07 | 0.00315 | 1.06 | 0 | 0.234 | Chaleur utile2 | Chaudière, gaz naturel
43.003 | dc135147-dd7c-49a1-a456-3becae0fd4ed | Heizkessel Propan / Butan | Nutzwärme2 | kWh | 363 | 1.2 | 0.0059 | 1.2 | 0 | 0.289 | Chaleur utile2 | Chaudière, propane/butane
43.004 | 8eff895b-6598-421d-8348-73fb966452dc | Heizkessel Kohle Koks | Nutzwärme2 | kWh | 885 | 2.01 | 0.0219 | 1.99 | 0 | 0.643 | Chaleur utile2 | Chaudière, coke de houille
43.005 | cfc59c80-f1cf-4936-a91e-730144481924 | Heizkessel Kohle Brikett | Nutzwärme2 | kWh | 1070 | 1.51 | 0.0143 | 1.49 | 0 | 0.588 | Chaleur utile2 | Chaudière, briquette de houille
43.006 | fc02eb84-74dd-4d52-a0e4-5c20232efbc4 | Heizkessel Stückholz | Nutzwärme2 | kWh | 239 | 1.41 | 1.35 | 0.0684 | 0 | 0.0334 | Chaleur utile2 | Chaudière, bûches de bois
43.010 | a3736425-d2ff-4dec-9c77-b28223681b44 | Heizkessel Stückholz mit Partikelfilter | Nutzwärme2 | kWh | 239 | 1.41 | 1.35 | 0.0684 | 0 | 0.0334 | Chaleur utile2 | Chaudière, bûches de bois avec filtre à particules
43.007 | 5f1933a0-398d-481b-bb23-afcc4517728b | Heizkessel Holzschnitzel | Nutzwärme2 | kWh | 164 | 1.38 | 1.33 | 0.0558 | 0 | 0.0212 | Chaleur utile2 | Chaudière, particules de bois
43.011 | 1da5e9bd-101d-4979-b88f-ef3a5c8a60bd | Heizkessel Holzschnitzel mit Partikelfilter | Nutzwärme2 | kWh | 164 | 1.38 | 1.33 | 0.0558 | 0 | 0.0212 | Chaleur utile2 | Chaudière, particules de bois avec filtre à particules
43.008 | c7a584e8-5547-4635-ab55-72ea8498a49d | Heizkessel Pellets | Nutzwärme2 | kWh | 142 | 1.44 | 1.28 | 0.166 | 0 | 0.0377 | Chaleur utile2 | Chaudière, granules (pellets)
43.012 | 678aba03-e476-40da-b927-a3d3f6b3cfd0 | Heizkessel Pellets mit Partikelfilter | Nutzwärme2 | kWh | 142 | 1.44 | 1.28 | 0.166 | 0 | 0.0377 | Chaleur utile2 | Chaudière, granules (pellets) avec filtre à particules
43.009 | e9c79b59-e4d3-49ff-a0d9-290bc7f01055 | Heizkessel Biogas | Nutzwärme2 | kWh | 158 | 0.329 | 0.0294 | 0.299 | 0 | 0.127 | Chaleur utile2 | Chaudière, biogaz
44 |  | Nutzwärme am Standort erzeugt, inkl. erneuerbare Energien | [9 empty] | Chaleur utile produite sur place, y compris énergies renouvelables
44.001 | 0b18350f-d69a-436d-ae82-e34e89382b2c | Elektrowärmepumpe Luft / Wasser (15kW, Altbau, JAZ 2.7, Strom CH) | Nutzwärme2 | kWh | 215 | 1.63 | 0.842 | 0.784 | 0.63 | 0.058 | Chaleur utile2 | Pompe à chaleur électrique air-eau (15kW, ancien, COPA 2.7, électricité CH)
44.012 | 4ea61be0-177c-4f44-a0b6-baba4dde43b8 | Elektrowärmepumpe Luft / Wasser (15kW, Altbau, JAZ 2.7, Strom CH zertifiziert) | Nutzwärme2 | kWh | 54.6 | 1.09 | 1.06 | 0.0248 | 0.63 | 0.0173 | Chaleur utile2 | Pompe à chaleur électrique air-eau (15kW, ancien, COPA 2.7, électricité CH certifiée)
44.009 | 58b13ac9-512c-4397-8b96-7c8a77c5cace | Elektrowärmepumpe Luft / Wasser (15kW, Neubau, JAZ 4.4, Strom CH) | Nutzwärme2 | kWh | 143 | 1.39 | 0.904 | 0.486 | 0.773 | 0.04 | Chaleur utile2 | Pompe à chaleur électrique air-eau (15kW, nouveau, COPA 4.4, électricité CH)
44.015 | 554cbe26-389f-4e9c-9238-10d1258df06d | Elektrowärmepumpe Luft / Wasser (15kW, Neubau, JAZ 4.4, Strom CH zertifiziert) | Nutzwärme2 | kWh | 44.3 | 1.06 | 1.04 | 0.0201 | 0.773 | 0.0151 | Chaleur utile2 | Pompe à chaleur électrique air-eau (15kW, nouveau, COPA 4.4, électricité CH certifiée)
44.002 | a673b8a9-910d-4ddd-85ab-a46bc496654f | Elektrowärmepumpe Erdsonden (15kW, Altbau, JAZ 3.2, Strom CH) | Nutzwärme2 | kWh | 188 | 1.55 | 0.867 | 0.678 | 0.688 | 0.0505 | Chaleur utile2 | Pompe à chaleur électrique sonde géothermique (15kW, ancien, COPA 3.2, électricité CH)
44.013 | af3e00a5-f765-4c28-b8f3-90f0ef380730 | Elektrowärmepumpe Erdsonden (15kW, Altbau, JAZ 3.2, Strom CH zertifiziert) | Nutzwärme2 | kWh | 52.4 | 1.09 | 1.05 | 0.0381 | 0.688 | 0.0162 | Chaleur utile2 | Pompe à chaleur électrique sonde géothermique (15kW, ancien, COPA 3.2, électricité CH certifiée)
44.010 | b9cb39f8-a5b1-46d5-9ffa-c1e1d5d08e24 | Elektrowärmepumpe Erdsonden (15kW, Neubau, JAZ 5.3, Strom CH) | Nutzwärme2 | kWh | 125 | 1.34 | 0.92 | 0.421 | 0.811 | 0.035 | Chaleur utile2 | Pompe à chaleur électrique sonde géothermique (15kW, nouveau, COPA 5.3, électricité CH)
44.016 | c807fa71-cf7c-42b1-ac5e-50e329bcc2d9 | Elektrowärmepumpe Erdsonden (15kW, Neubau, JAZ 5.3, Strom CH zertifiziert) | Nutzwärme2 | kWh | 43.5 | 1.07 | 1.03 | 0.034 | 0.811 | 0.0143 | Chaleur utile2 | Pompe à chaleur électrique sonde géothermique (15kW, nouveau, COPA 5.3, électricité CH certifiée)
44.003 | ad4e5263-415c-4a35-b9c4-f9e6fe89d367 | Elektrowärmepumpe Grundwasser (15kW, Altbau, JAZ 3.2, Strom CH) | Nutzwärme2 | kWh | 182 | 1.58 | 0.922 | 0.662 | 0.744 | 0.0475 | Chaleur utile2 | Pompe à chaleur électrique eaux souterraines (15kW, ancien, COPA 3.2, électricité CH)
44.014 | d3f29196-dca0-4212-b79b-21d85d4343e0 | Elektrowärmepumpe Grundwasser (15kW, Altbau, JAZ 3.2, Strom CH zertifiziert) | Nutzwärme2 | kWh | 46.5 | 1.13 | 1.11 | 0.0217 | 0.744 | 0.0131 | Chaleur utile2 | Pompe à chaleur électrique eaux souterraines (15kW, ancien, COPA 3.2, électricité CH certifiée)
44.011 | d41868f3-7ed1-4518-b290-d9823454d590 | Elektrowärmepumpe Grundwasser (15kW, Neubau, JAZ 5.3, Strom CH) | Nutzwärme2 | kWh | 119 | 1.32 | 0.92 | 0.404 | 0.811 | 0.032 | Chaleur utile2 | Pompe à chaleur électrique eaux souterraines (15kW, nouveau, COPA 5.3, électricité CH)
44.017 | bdb8bd74-b9bc-4d08-b2a5-490d3b8b381e | Elektrowärmepumpe Grundwasser (15kW, Neubau, JAZ 5.3, Strom CH zertifiziert) | Nutzwärme2 | kWh | 37 | 1.05 | 1.03 | 0.0176 | 0.811 | 0.0112 | Chaleur utile2 | Pompe à chaleur électrique eaux souterraines (15kW, nouveau, COPA 5.3, électricité CH certifiée)
44.004 | 5d43faac-ced7-442d-9c5b-fd3c98dbf322 | Flachkollektor für Warmwasser EFH | Nutzwärme2 | kWh | 121 | 1.58 | 1.33 | 0.244 | 1.28 | 0.0419 | Chaleur utile2 | Collecteurs solaires plan, eau chaude maison individuelle
44.005 | 5f5c1c64-5015-4b87-98a9-84e4e2552dbe | Flachkollektor für Raumheizung und Warmwasser EFH | Nutzwärme2 | kWh | 110 | 1.81 | 1.61 | 0.2 | 1.57 | 0.0377 | Chaleur utile2 | Collecteurs solaires plan, chaleur et eau chaude maison individuelle
44.006 | 34b2141d-695b-4223-b7ef-74bfd62d5081 | Flachkollektor für Warmwasser MFH | Nutzwärme2 | kWh | 49.9 | 1.22 | 1.15 | 0.0789 | 1.13 | 0.0152 | Chaleur utile2 | Collecteurs solaires plan, eau chaude immeuble locatif
44.007 | 9867129a-d2ec-4740-a36e-a702062d8d70 | Röhrenkollektor für Raumheizung und Warmwasser EFH | Nutzwärme2 | kWh | 93.6 | 1.72 | 1.54 | 0.177 | 1.51 | 0.0345 | Chaleur utile2 | Collecteurs solaires à tubes, chaleur et eau chaude maison individuelle
44.008 | 18d9c1bd-bedd-474b-b652-f28cce940ce9 | Kleinblockheizkraftwerk, Erdgas | Nutzwärme2 | kWh | 131 | 0.472 | 0.00181 | 0.47 | 0 | 0.107 | Chaleur utile2 | Centrale à cogénération, petite, gaz
44.018 | a53faab7-4b4b-49c1-b019-e8fb34f5e330 | Solarthermieanlage Schrägdach mit Erdsondenregeneration | Nutzwärme2 | kWh | 38.9 | 1.2 | 1.14 | 0.0581 | 1.13 | 0.0135 | Chaleur utile2 | Installation solaire thermique sur toiture inclinée avec régénération par sonde géothermique
44.019 | 5cc125f5-2014-4cae-a3c1-aa9035fce5d6 | Solarthermieanlage Schrägdach mit Warmwasserspeicher | Nutzwärme2 | kWh | 45.1 | 1.21 | 1.14 | 0.067 | 1.13 | 0.0165 | Chaleur utile2 | Installation solaire thermique sur toiture inclinée avec accumulateur d'eau chaude sanitaire
|  | 2inkl. Verteilverluste (Wärme am Ausgang Wärmeerzeuger) | [9 empty] | 2y compris pertes de distribution (Chaleur à la sortie du producteur de chaleur)
45 |  | Elektrizität vom Netz | [9 empty] | Électricité du réseau
45.001 | 435c385f-89c8-4697-b56e-03e6ff69bbf0 | Atomkraftwerk | Endenergie | kWh | 674 | 4.21 | 0.00546 | 4.21 | 0 | 0.0238 | Énergie finale | Centrale nucléaire
45.002 | af5f1204-e32e-4854-a7d7-14358c31b884 | Erdgaskombikraftwerk GuD | Endenergie | kWh | 621 | 2.23 | 0.00749 | 2.22 | 0 | 0.479 | Énergie finale | Centrale combinée gaz naturel G+V
45.024 | f63eab72-1de0-420c-8980-2c07f13fe242 | Erdgaskraftwerk | Endenergie | kWh | 944 | 3.38 | 0.0136 | 3.37 | 0 | 0.742 | Énergie finale | Centrale gaz naturel
45.023 | 72c73906-19ca-4ffa-bcb6-1d0bf591af7a | Braunkohlekraftwerk | Endenergie | kWh | 1610 | 3.94 | 0.0116 | 3.93 | 0 | 1.36 | Énergie finale | Centrale au lignite
45.003 | aa08451d-646b-465e-ba87-f402946e572b | Steinkohlekraftwerk | Endenergie | kWh | 1530 | 3.91 | 0.0361 | 3.87 | 0 | 1.23 | Énergie finale | Centrale au charbon
45.004 | 824df77c-1694-439b-b3be-ed1751afb72f | Kraftwerk Schweröl | Endenergie | kWh | 1570 | 3.75 | 0.0212 | 3.73 | 0 | 1.07 | Énergie finale | Centrale, pétrole
45.005 | 71f008b1-b010-49c8-b6f3-12c8b17a1768 | Kehrichtverbrennung | Endenergie | kWh | 55.6 | 0.0163 | 0.00227 | 0.014 | 0 | 0.00707 | Énergie finale | Incinération des ordures ménagères
45.006 | 7c4c72bf-4676-4084-bd34-45e41d445ff0 | Heizkraftwerk Holz | Endenergie | kWh | 282 | 3.02 | 2.79 | 0.226 | 0 | 0.0659 | Énergie finale | Centrale à cogénération, bois
45.007 | e5a3a6ce-588f-4182-ace1-77d8824dcefb | Blockheizkraftwerk Diesel | Endenergie | kWh | 1180 | 3.23 | 0.0201 | 3.21 | 0 | 0.839 | Énergie finale | Centrale à cogénération, diesel
45.008 | 796f0ecd-6673-45de-a0ff-dd1518eb07aa | Blockheizkraftwerk Gas | Endenergie | kWh | 825 | 2.84 | 0.0106 | 2.83 | 0 | 0.647 | Énergie finale | Centrale à cogénération, gaz
45.009 | 5f8e4f54-bff4-45ab-92c3-80542a3a821d | Blockheizkraftwerk Biogas | Endenergie | kWh | 509 | 0.898 | 0.0791 | 0.819 | 0 | 0.363 | Énergie finale | Centrale à cogénération, biogaz
45.011 | fb939bcf-3036-43c4-a53f-f0112ba5b94f | Photovoltaik, Marktmix | Endenergie | kWh | 151 | 1.36 | 1.2 | 0.159 | 0 | 0.0476 | Énergie finale | Photovoltaïque, mix de marché
45.012 | b423276c-108a-4f5d-8956-b7d8d853610e | Photovoltaik Schrägdach, Marktmix | Endenergie | kWh | 145 | 1.35 | 1.2 | 0.148 | 0 | 0.0447 | Énergie finale | Photovoltaïque toiture inclinée, mix de marché
45.013 | e55b3bc6-ae20-4bd4-a426-4e6d19274567 | Photovoltaik Flachdach, Marktmix | Endenergie | kWh | 156 | 1.37 | 1.2 | 0.167 | 0 | 0.05 | Énergie finale | Photovoltaïque toiture plate, mix de marché
45.014 | 788e955c-ee9b-40e1-ae75-a2324219a711 | Photovoltaik Fassade, Marktmix | Endenergie | kWh | 222 | 1.47 | 1.21 | 0.253 | 0 | 0.0727 | Énergie finale | Photovoltaïque façade, mix de marché
45.027 | 1e8fb369-a0e8-478c-8ca1-dc78163d5a2e | Photovoltaik Schrägdach, Kleinanlage, Mono-Si | Endenergie | kWh | 177 | 1.39 | 1.2 | 0.185 | 0 | 0.0545 | Énergie finale | Photovoltaïque toiture inclinée, petite installation, monocristalline
45.028 | f480fec1-83bd-4ad0-a86a-ca7accd68ae3 | Photovoltaik Schrägdach, Kleinanlage, Multi-Si | Endenergie | kWh | 179 | 1.39 | 1.21 | 0.186 | 0 | 0.0544 | Énergie finale | Photovoltaïque toiture inclinée, petite installation, polycristalline
45.029 | 9c7a7e8d-2874-4b08-8700-bbc5459e2760 | Photovoltaik Schrägdach, Kleinanlage, CdTe | Endenergie | kWh | 144 | 1.33 | 1.2 | 0.137 | 0 | 0.037 | Énergie finale | Photovoltaïque toiture inclinée, petite installation, tellurure de cadmium
45.030 | 7e70fc16-2414-407e-aacd-40ad589cef59 | Photovoltaik Schrägdach, Kleinanlage, CIS | Endenergie | kWh | 164 | 1.39 | 1.2 | 0.188 | 0 | 0.0478 | Énergie finale | Photovoltaïque toiture inclinée, petite installation, CIS
45.015 | c32126d2-b7b7-4125-829b-8487add5f329 | Windkraft | Endenergie | kWh | 110 | 1.29 | 1.2 | 0.087 | 0 | 0.0282 | Énergie finale | Énergie éolienne
45.016 | ab036a5d-8e74-4184-b240-982ab6af177e | Wasserkraft | Endenergie | kWh | 76.8 | 1.19 | 1.17 | 0.0246 | 0 | 0.0123 | Énergie finale | Énergie hydraulique
45.017 | e1b166b6-6d08-4c94-9521-4ce41d63750f | Pumpspeicherung | Endenergie | kWh | 668 | 3.45 | 0.739 | 2.71 | 0 | 0.17 | Énergie finale | Accumulation par pompage
45.018 | 365dfbc7-e5c3-4afa-aa69-8c3299d6df53 | Heizkraftwerk Geothermie | Endenergie | kWh | 143 | 3.36 | 3.17 | 0.191 | 0 | 0.0309 | Énergie finale | Centrale à cogénération, géothermie
45.020 | e4f13ff2-30e8-4233-88b8-d188890c9368 | CH-Verbrauchermix | Endenergie | kWh | 515 | 2.65 | 0.569 | 2.08 | 0 | 0.125 | Énergie finale | Mix consommateur CH
45.019 | 8a04a598-219a-46dd-8c73-7710995a9e8d | CH-Produktionsmix | Endenergie | kWh | 329 | 2.37 | 0.683 | 1.68 | 0 | 0.0324 | Énergie finale | Mix de production CH
45.022 | 10572f84-797c-4cd6-9b75-4b2e5c5dff0e | Mix Stromprodukte aus erneuerbaren Energien | Endenergie | kWh | 82.2 | 1.19 | 1.16 | 0.033 | 0 | 0.0155 | Énergie finale | Mix de produits des énergies renouvelables CH
45.025 | 11577786-f0fb-40b4-8429-10d1fed583f4 | CH-Lieferantenmix HKN | Endenergie | kWh | 265 | 1.98 | 0.906 | 1.08 | 0 | 0.0544 | Énergie finale | Mix des fournisseurs CH HKN
45.021 | 9c3a1bd6-d71a-4afe-890b-a0c56eb0b49c | ENTSO-E-Mix (ehemals UCTE-Mix) | Endenergie | kWh | 936 | 3.16 | 0.289 | 2.87 | 0 | 0.523 | Énergie finale | Mix ENTSO-E (anc. mix UCTE)
46 |  | Elektrizität am Standort erzeugt, inkl. erneuerbare Energien | [9 empty] | Électricité produite sur place, y compris énergies renouvelables
46.001 | 7be161d6-03fa-4db1-82bc-e6be259a060b | Photovoltaik, Marktmix | Endenergie | kWh | 86.5 | 1.22 | 1.09 | 0.131 | 1.07 | 0.0368 | Énergie finale | Photovoltaïque, mix de marché
46.002 | ae86904a-9745-4d24-b427-a8908a7f97bd | Photovoltaik Schrägdach, Marktmix | Endenergie | kWh | 81.2 | 1.21 | 1.09 | 0.122 | 1.07 | 0.0342 | Énergie finale | Photovoltaïque toiture inclinée, mix de marché
46.003 | 8c2b3e9f-804c-4d75-850b-c609496459af | Photovoltaik Flachdach, Marktmix | Endenergie | kWh | 90.9 | 1.23 | 1.09 | 0.139 | 1.07 | 0.039 | Énergie finale | Photovoltaïque toiture plate, mix de marché
46.004 | b9c5acff-d08c-4f15-b034-855c6540dbfb | Photovoltaik Fassade, Marktmix | Endenergie | kWh | 151 | 1.31 | 1.09 | 0.216 | 1.07 | 0.0594 | Énergie finale | Photovoltaïque façade, mix de marché
46.009 | 20415a4b-ce1c-4e19-ac75-1e77fe55c081 | Photovoltaik Schrägdach, Kleinanlage, Mono-Si | Endenergie | kWh | 110 | 1.25 | 1.09 | 0.155 | 1.07 | 0.0431 | Énergie finale | Photovoltaïque toiture inclinée, petite installation, monocristalline
46.010 | 80b93f08-816d-481b-a09d-2ebd2702d33a | Photovoltaik Schrägdach, Kleinanlage, Multi-Si | Endenergie | kWh | 112 | 1.25 | 1.09 | 0.156 | 1.07 | 0.0429 | Énergie finale | Photovoltaïque toiture inclinée, petite installation, polycristalline
46.011 | 6213e7fb-e81c-4060-8acd-c794dd8ad545 | Photovoltaik Schrägdach, Kleinanlage, CdTe | Endenergie | kWh | 79.9 | 1.2 | 1.08 | 0.111 | 1.07 | 0.0272 | Énergie finale | Photovoltaïque toiture inclinée, petite installation, tellurure de cadmium
46.012 | b5b7b671-673c-4585-a656-e03ce245f997 | Photovoltaik Schrägdach, Kleinanlage, CIS | Endenergie | kWh | 98.6 | 1.25 | 1.09 | 0.158 | 1.07 | 0.037 | Énergie finale | Photovoltaïque toiture inclinée, petite installation, CIS
46.013 | 6110720a-6002-4ac3-9719-08c40a415d32 | Photovoltaik Mono-Si in Hybridkollektor | Endenergie | kWh | 111 | 1.26 | 1.09 | 0.173 | 1.07 | 0.0491 | Énergie finale | Photovoltaïque monocristallin en collecteur hybride
46.005 | 3f6aa33a-372f-437b-a03e-d2ead135874f | Windkraft | Endenergie | kWh | 49.4 | 1.15 | 1.09 | 0.0662 | 1.08 | 0.0191 | Énergie finale | Énergie éolienne
46.006 | d7868367-6236-4c47-8887-693007b13390 | Biogas | Endenergie | kWh | 410 | 0.797 | 0.0695 | 0.727 | 0 | 0.322 | Énergie finale | Biogaz
46.007 | 316f0045-51cf-4a99-a9cf-c1c2eac282bb | Biogas, Landwirtschaft | Endenergie | kWh | 231 | 0.142 | 0.0347 | 0.107 | 0 | 0.155 | Énergie finale | Biogaz agricole
46.008 | 7d5bd80b-2e77-4498-8c48-dfd001fb7b7f | Kleinblockheizkraftwerk, Erdgas | Endenergie | kWh | 940 | 3.38 | 0.013 | 3.37 | 0 | 0.767 | Énergie finale | Centrale à cogénération, petite, gaz
46.014 | 31ad1ddc-f76c-4caf-b168-9c3e6e0772df | Kleinblockheizkraftwerk, Biogas | Endenergie | kWh | 567 | 1.09 | 0.0936 | 1 | 0 | 0.431 | Énergie finale | Centrale à cogénération, petite, gaz
Strommixrechner: Mit dem Strommixrechner (https://treeze.ch/de/rechner) können Umweltkennwerte von spezifischen Strommixen berechnet werden. Fernwärmerechner: Mit dem Fernwärmerechner (https://treeze.ch/de/rechner) können Umweltkennwerte von spezifischen Fernwärmemixen berechnet werden. Wärmepumpenrechner: Mit dem Wärmepumpenrechner (https://treeze.ch/de/rechner) können Umweltkennwerte pro kWh gelieferte Wärme und pro kWh Strom, der von der Wärmepumpe verbraucht wird berechnet werden. Calculateur de mix énergétique: le calculateur de mix énergétique (https://treeze.ch/de/rechner) permet de calculer les données environnementales de mix énergétiques spécifiques. Calculateur de chauffage urbain: le calculateur de chauffage urbain (https://treeze.ch/de/rechner) permet de calculer les données environnementales de mix spécifiques de chauffage urbain. Calculateur de pompe à chaleur: le calculateur de pompe à chaleur (https://treeze.ch/de/rechner) permet de calculer les données environnementales par kWh de chaleur fournie et par kWh d'électricité consommée par la pompe à chaleur.

## Transporte Transports
|  | Ökobilanzdaten im Baubereich | [11 empty] | KBOB / ecobau / IPB 2009/1:2022, Version 8.0 | [11 empty] | Données écobilans dans la construction
[5 empty] | UBP | UBP | UBP | UBP | PEF-ges | PEF-ges | PEF-ges | PEF-ges | PEF-e | PEF-e | PEF-e | PEF-e | PEF-ne | PEF-ne | PEF-ne | PEF-ne | THG | THG | THG | THG
ID-Nummer | UUID-Nummer | TRANSPORTE | Bezug |  | UBP'21 |  |  |  | Primärenergie Energie primaire | [11 empty] | Treibhausgasemissionen und Klimaeffekte Flugzeugemissionen, RFI=2.5 |  |  |  | Référence | TRANSPORTS
No d'identi-fication |  |  |  |  | UBP'21 |  |  |  | gesamt |  |  |  | erneuerbar |  |  |  | nicht erneuerbar |  |  |  | Émissions de gaz à effet de serre et effets climatique des émissions des avions, RFI=2.5
|  |  | Grösse | [5 empty] | globale |  |  |  | renouvelable |  |  |  | non renouvelable | [7 empty] | Dimension
[5 empty] | Total | Betrieb | Fahrzeug | Infrastruktur | Total | Betrieb | Fahrzeug | Infrastruktur | Total | Betrieb | Fahrzeug | Infrastruktur | Total | Betrieb | Fahrzeug | Infrastruktur | Total | Betrieb | Fahrzeug | Infrastruktur
[5 empty] | Total | Exploitation | Véhicule | Infrastructure | Total | Exploitation | Véhicule | Infrastructure | Total | Exploitation | Véhicule | Infrastructure | Total | Exploitation | Véhicule | Infrastructure | Total | Exploitation | Véhicule | Infrastructure
|  |  |  | Einheit / Unité | UBP | UBP | UBP | UBP | kWh oil-eq | kWh oil-eq | kWh oil-eq | kWh oil-eq | kWh oil-eq | kWh oil-eq | kWh oil-eq | kWh oil-eq | kWh oil-eq | kWh oil-eq | kWh oil-eq | kWh oil-eq | kg CO2-eq | kg CO2-eq | kg CO2-eq | kg CO2-eq
61 |  | Treibstoffe | [23 empty] | Carburants
61.003 | 2f501d97-9e8d-4251-ba28-42e1c8aee43e | Benzin in Personenwagen | Endenergie | kWh | 477 | 477 |  |  | 1.28 | 1.28 |  |  | 0.024 | 0.024 |  |  | 1.25 | 1.25 |  |  | 0.338 | 0.338 | 0 | 0 | Énergie finale | Essence pour voitures
61.009 | a24fe3ee-3bcc-49df-b744-ab49b725c085 | Benzin in Scooter | Endenergie | kWh | 813 | 813 |  |  | 1.28 | 1.28 |  |  | 0.0245 | 0.0245 |  |  | 1.26 | 1.26 |  |  | 0.396 | 0.396 | 0 | 0 | Énergie finale | Essence pour scooter
61.005 | 7aa3b385-146c-4c8e-862f-40c65a9d819f | Biogas in Personenwagen | Endenergie | kWh | 188 | 188 |  |  | 0.357 | 0.357 |  |  | 0.0368 | 0.0368 |  |  | 0.32 | 0.32 |  |  | 0.114 | 0.114 | 0 | 0 | Énergie finale | Biogaz pour voitures
61.001 | 75668959-4010-4847-84d0-c812c912fde5 | Diesel in Baumaschine | Endenergie | kWh | 513 | 513 |  |  | 1.24 | 1.24 |  |  | 0.00681 | 0.00681 |  |  | 1.23 | 1.23 |  |  | 0.324 | 0.324 | 0 | 0 | Énergie finale | Gasoil pour engin de chantier, sans FAP
61.002 | 1a62ced9-c2c1-4842-9c00-da135c6369f8 | Diesel in Lastwagen | Endenergie | kWh | 565 | 565 |  |  | 1.24 | 1.24 |  |  | 0.0511 | 0.0511 |  |  | 1.19 | 1.19 |  |  | 0.32 | 0.32 | 0 | 0 | Énergie finale | Gasoil pour camions
61.004 | 846f23d4-0ae0-44fe-82a4-34ddb2f390ce | Diesel in Personenwagen | Endenergie | kWh | 487 | 487 |  |  | 1.2 | 1.2 |  |  | 0.00532 | 0.00532 |  |  | 1.2 | 1.2 |  |  | 0.328 | 0.328 | 0 | 0 | Énergie finale | Gasoil pour voitures
61.006 | 906187f7-fe0a-4635-ad9a-93844a480be0 | Erdgas in Personenwagen | Endenergie | kWh | 326 | 326 |  |  | 1.13 | 1.13 |  |  | 0.0113 | 0.0113 |  |  | 1.12 | 1.12 |  |  | 0.236 | 0.236 | 0 | 0 | Énergie finale | gaz naturel pour voitures
61.007 | bbac2696-f10c-4fcd-a473-345f95fef0e4 | Kerosin in Flugzeug | Endenergie | kWh | 775 | 775 |  |  | 1.23 | 1.23 |  |  | 0.00542 | 0.00542 |  |  | 1.22 | 1.22 |  |  | 0.664 | 0.664 | 0 | 0 | Énergie finale | Kérosène pour avions
61.008 | c0a35414-64d8-4f98-9496-6f6048563dbf | Strom CH-Verbrauchermix in Personenwagen | Endenergie | kWh | 630 | 630 |  |  | 2.65 | 2.65 |  |  | 0.569 | 0.569 |  |  | 2.08 | 2.08 |  |  | 0.158 | 0.158 | 0 | 0 | Énergie finale | Mix de consommation d'électricité CH dans les voitures
61.010 | 0648099d-a023-44a0-bf23-9a7c41cb7493 | Mix Stromprodukte aus erneuerbaren Energien in Personenwagen | Endenergie | kWh | 197 | 197 |  |  | 1.19 | 1.19 |  |  | 1.16 | 1.16 |  |  | 0.033 | 0.033 |  |  | 0.0481 | 0.0481 | 0 | 0 | Énergie finale | Mix de produits électriques issus d'énergies renouvelables dans les voitures
62 |  | Güter-Transporte | [23 empty] | Transports de marchandises
62.001 | 192fa484-f768-414f-9c56-b0a733701185 | Aushub maschinell, Durchschnitt | Aushubvolumen | m3 | 691 | 612 | 78.3 | 0 | 1.65 | 1.48 | 0.177 | 0 | 0.0186 | 0.00813 | 0.0105 | 0 | 1.64 | 1.47 | 0.167 | 0 | 0.433 | 0.387 | 0.0456 | 0 | Vol.excavation | Excavations mécaniques, en moyenne
62.014 | fa78d673-221b-4299-9370-9ea7fc7b7201 | Aushub maschinell, mit PF | Aushubvolumen | m3 | 690 | 612 | 78.3 | 0 | 1.65 | 1.48 | 0.177 | 0 | 0.0186 | 0.00813 | 0.0105 | 0 | 1.64 | 1.47 | 0.167 | 0 | 0.433 | 0.387 | 0.0456 | 0 | Vol.excavation | Excavations mécaniques, avec FAP
62.015 | 5b8ad07a-5dfd-4268-9b59-e81727aa9e37 | Aushub maschinell, ohne PF | Aushubvolumen | m3 | 692 | 614 | 78.3 | 0 | 1.61 | 1.43 | 0.177 | 0 | 0.0184 | 0.0079 | 0.0105 | 0 | 1.59 | 1.43 | 0.167 | 0 | 0.422 | 0.376 | 0.0456 | 0 | Vol.excavation | Excavations mécaniques, sans FAP
62.002 | 9e6a5775-fba3-4a40-92db-c8b26d8ecb66 | Binnenschiff | Transportleistung | tkm | 69.7 | 56.1 | 0.94 | 12.7 | 0.165 | 0.125 | 0.00191 | 0.0381 | 0.00871 | 0.00516 | 0.000105 | 0.00345 | 0.156 | 0.12 | 0.00181 | 0.0347 | 0.0399 | 0.0323 | 0.00046 | 0.00708 | Rend.du transp. | Cargo de marchandise, navigation intérieure
62.011 | 7e0ad8be-a4dd-4748-ba1d-afe835227239 | Flugzeug, Durchschnitt | Transportleistung | tkm | 1950 | 1930 | 1.61 | 18.3 | 2.89 | 2.83 | 0.00453 | 0.0584 | 0.0168 | 0.0125 | 0.000389 | 0.00386 | 2.88 | 2.82 | 0.00414 | 0.0545 | 1.67 | 1.66 | 0.000942 | 0.0109 | Rend.du transp. | Transport aérien, moyenne
62.012 | 530ea19b-f85d-40bd-bd24-1befcf388c51 | Flugzeug, Kurzstrecke | Transportleistung | tkm | 2600 | 2470 | 4.37 | 129 | 4.99 | 4.57 | 0.0123 | 0.41 | 0.0483 | 0.0202 | 0.000999 | 0.0271 | 4.94 | 4.55 | 0.0113 | 0.383 | 2.12 | 2.04 | 0.00257 | 0.0768 | Rend.du transp. | Transport aérien, courte distance
62.018 | 2b03b3a7-900b-470f-8720-e5574476748d | Flugzeug, Mittelstrecke | Transportleistung | tkm | 1880 | 1840 | 1.12 | 34.5 | 2.91 | 2.8 | 0.00318 | 0.11 | 0.0199 | 0.0124 | 0.000257 | 0.00726 | 2.89 | 2.78 | 0.00292 | 0.103 | 1.59 | 1.57 | 0.000661 | 0.0206 | Rend.du transp. | Transport aérien, moyenne distance
62.013 | e8dd7784-f3bc-469c-9bf9-305edf7c35e0 | Flugzeug, Langstrecke | Transportleistung | tkm | 1930 | 1910 | 1.01 | 12.3 | 2.8 | 2.76 | 0.00285 | 0.0392 | 0.015 | 0.0122 | 0.000244 | 0.00259 | 2.79 | 2.75 | 0.0026 | 0.0366 | 1.66 | 1.65 | 0.000591 | 0.00734 | Rend.du transp. | Transport aérien, longue distance
62.003 | ce5160e7-2652-4d5c-a7d9-578739702590 | Güterzug | Transportleistung | tkm | 31.7 | 11.3 | 9.07 | 11.4 | 0.0995 | 0.0563 | 0.0195 | 0.0237 | 0.0464 | 0.0416 | 0.00136 | 0.00346 | 0.053 | 0.0147 | 0.0181 | 0.0202 | 0.0119 | 0.00227 | 0.00535 | 0.00426 | Rend.du transp. | Train de marchandises
62.004 | 98c0ca0e-2b4b-4f1e-927e-45bc97978d14 | Helikopter | Einsatzzeit | h | 1010000 | 998000 | 7430 | 0 | 2860 | 2840 | 21 | 0 | 14.2 | 12.5 | 1.7 | 0 | 2840 | 2820 | 19.3 | 0 | 758 | 753 | 4.37 | 0 | Heures de vol | Hélicoptère
62.005 | 8d21ab67-f82e-42ce-ace1-1c9cbef3e174 | Hochseeschiff | Transportleistung | tkm | 17.3 | 15.2 | 0.28 | 1.8 | 0.0295 | 0.0229 | 0.000465 | 0.00606 | 0.000702 | 0.000115 | 3.38e-05 | 0.000553 | 0.0288 | 0.0228 | 0.000431 | 0.00551 | 0.00735 | 0.0062 | 0.000141 | 0.001 | Rend.du transp. | Navire de haute mer
62.006 | 99900926-db70-45a7-9875-973f457cf694 | Hochseetanker | Transportleistung | tkm | 20.3 | 19.2 | 0.151 | 1.02 | 0.0249 | 0.0212 | 0.000247 | 0.00344 | 0.000438 | 0.000107 | 1.79e-05 | 0.000314 | 0.0244 | 0.0211 | 0.00023 | 0.00313 | 0.00638 | 0.00573 | 7.62e-05 | 0.00057 | Rend.du transp. | Pétrolier de haute mer
62.007 | c08efd88-421b-424e-a7ac-67970cde68a5 | Kleintransporter (<3.5 t) | Transportleistung | tkm | 2880 | 1960 | 652 | 276 | 7.57 | 4.97 | 1.54 | 1.06 | 0.317 | 0.0328 | 0.136 | 0.148 | 7.25 | 4.94 | 1.41 | 0.908 | 1.75 | 1.33 | 0.331 | 0.0897 | Rend.du transp. | Véhicule de transport, jusqu'à 3.5 t
62.016 | 5fa8d2dc-1163-4b0d-914a-9c5964a00a41 | Lastwagen, Durchschnitt | Transportleistung | tkm | 263 | 204 | 24 | 34.7 | 0.631 | 0.447 | 0.0647 | 0.119 | 0.0285 | 0.0184 | 0.00365 | 0.0065 | 0.601 | 0.428 | 0.061 | 0.112 | 0.142 | 0.115 | 0.0123 | 0.0149 | Rend.du transp. | Camion
62.017 | 5d897a96-3867-4796-ba8f-d9778eefe4b0 | Lastwagen 3.5t-7.5 t | Transportleistung | tkm | 1060 | 837 | 120 | 107 | 2.44 | 1.72 | 0.327 | 0.388 | 0.128 | 0.0707 | 0.0195 | 0.0381 | 2.3 | 1.65 | 0.307 | 0.35 | 0.548 | 0.444 | 0.0628 | 0.0407 | Rend.du transp. | Camion 3.5-7.5 t
62.009 | 45fc03e9-fc3a-42e3-a26f-961cdd508610 | Lastwagen 7.5-16 t | Transportleistung | tkm | 420 | 335 | 35.9 | 49.3 | 1.01 | 0.744 | 0.0978 | 0.173 | 0.0493 | 0.0306 | 0.00584 | 0.0129 | 0.963 | 0.712 | 0.0919 | 0.16 | 0.23 | 0.191 | 0.0188 | 0.0201 | Rend.du transp. | Camion 7.5-16 t
62.008 | 03d60ff1-5760-4af4-b41f-dfdfa9e00ebd | Lastwagen 16-32 t | Transportleistung | tkm | 341 | 274 | 29.1 | 38.2 | 0.794 | 0.586 | 0.0767 | 0.131 | 0.0367 | 0.0241 | 0.00443 | 0.00819 | 0.756 | 0.56 | 0.0723 | 0.123 | 0.181 | 0.15 | 0.0151 | 0.0161 | Rend.du transp. | Camion 16-32 t
62.010 | 81ff247c-a05e-44ff-93b2-6f6f75c880c6 | Lastwagen 32-40 t | Transportleistung | tkm | 212 | 159 | 20.3 | 31.9 | 0.52 | 0.356 | 0.0558 | 0.108 | 0.0229 | 0.0146 | 0.00307 | 0.00518 | 0.496 | 0.34 | 0.0527 | 0.103 | 0.117 | 0.0922 | 0.0104 | 0.0139 | Rend.du transp. | Camion 32-40 t
63 |  | Personen-Transporte | [6 empty] | 0 | 0 | 0 | 0 | 0 | 0 | 0 | 0 | 0 | 0 | 0 | 0 | 0 | 0 | 0 | 0 |  | Transports de personnes
63.003 | 639b80ae-0821-4f4b-8447-820736eefbf3 | Autobus | Transportleistung | pkm | 257 | 227 | 12.5 | 17.2 | 0.638 | 0.539 | 0.0386 | 0.0601 | 0.0122 | 0.00238 | 0.00552 | 0.0043 | 0.626 | 0.537 | 0.0331 | 0.0558 | 0.156 | 0.143 | 0.00555 | 0.00707 | Rend.du transp. | Autobus
63.001 | 936c7fc5-c2f5-47e7-98e0-d63c9dfdad2c | Fernreisezug Schweiz | Transportleistung | pkm | 29.1 | 13.6 | 3.23 | 12.3 | 0.115 | 0.0799 | 0.00992 | 0.0256 | 0.0723 | 0.0674 | 0.00115 | 0.00373 | 0.0431 | 0.0125 | 0.00877 | 0.0218 | 0.00686 | 0.000679 | 0.00159 | 0.0046 | Rend.du transp. | Train de grand parcours Suisse
63.002 | 498d46c7-96b6-4eaa-888f-482b78ec8702 | Fernreisezug Deutschland, ICE | Transportleistung | pkm | 63.4 | 44 | 1.93 | 17.5 | 0.158 | 0.128 | 0.00519 | 0.0252 | 0.0344 | 0.0323 | 0.000354 | 0.00172 | 0.124 | 0.0955 | 0.00483 | 0.0234 | 0.0336 | 0.0246 | 0.00106 | 0.0079 | Rend.du transp. | Train de grand parcours Allemagne, ICE
63.004 | 17337744-89d8-4322-95e5-d3c01644b732 | Flugzeug, Durchschnitt | Transportleistung | pkm | 332 | 324 | 0.654 | 6.91 | 0.537 | 0.513 | 0.00184 | 0.022 | 0.00388 | 0.00227 | 0.000158 | 0.00146 | 0.533 | 0.511 | 0.00168 | 0.0206 | 0.282 | 0.278 | 0.000382 | 0.00412 | Rend.du transp. | Avion passagers, moyenne
63.005 | e4a0cd88-9d2b-42d1-9b6c-3cd45cab602f | Flugzeug, Kurzstrecke | Transportleistung | pkm | 426 | 404 | 0.72 | 21.2 | 0.823 | 0.753 | 0.00203 | 0.0676 | 0.00796 | 0.00333 | 0.000165 | 0.00447 | 0.815 | 0.75 | 0.00187 | 0.0632 | 0.35 | 0.337 | 0.000424 | 0.0127 | Rend.du transp. | Transport aérien, courte distance
63.020 | 36d56077-a2c6-4262-bc1a-12f639cfbf86 | Flugzeug, Mittelstrecke | Transportleistung | pkm | 302 | 296 | 0.182 | 5.58 | 0.471 | 0.453 | 0.000514 | 0.0178 | 0.00322 | 0.002 | 4.17e-05 | 0.00118 | 0.468 | 0.451 | 0.000473 | 0.0166 | 0.258 | 0.255 | 0.000107 | 0.00333 | Rend.du transp. | Transport aérien, moyenne distance
63.006 | be200c87-697e-4f6d-99f5-442746532418 | Flugzeug, Langstrecke | Transportleistung | pkm | 303 | 301 | 0.161 | 1.95 | 0.445 | 0.438 | 0.000451 | 0.00621 | 0.00238 | 0.00194 | 3.87e-05 | 0.000411 | 0.442 | 0.436 | 0.000412 | 0.0058 | 0.263 | 0.261 | 9.38e-05 | 0.00116 | Rend.du transp. | Transport aérien, longue distance
63.018 | cd905854-8cf8-4402-ab44-ec2ddd556191 | Helikopter, einmotorig | Einsatzzeit | h | 1270000 | 1260000 | 7430 | 0 | 3630 | 3610 | 21 | 0 | 17.6 | 15.9 | 1.7 | 0 | 3610 | 3590 | 19.3 | 0 | 967 | 962 | 4.37 | 0 | Heures de vol | Hélicoptère, monomoteur
63.019 | 574ce30f-1fb8-47d9-b6e5-3baa46a7b04e | Helikopter, zweimotorig | Einsatzzeit | h | 1830000 | 1820000 | 8650 | 0 | 5200 | 5180 | 24.4 | 0 | 24.9 | 22.9 | 1.98 | 0 | 5180 | 5150 | 22.4 | 0 | 1410 | 1410 | 5.09 | 0 | Heures de vol | Hélicoptère, bimoteur
63.007 | 8ec072ee-ccde-456a-b459-44a9bcef8fda | Personenwagen, Durchschnitt | Transportleistung | pkm | 348 | 220 | 93 | 34.7 | 0.912 | 0.575 | 0.202 | 0.135 | 0.0468 | 0.00812 | 0.018 | 0.0207 | 0.865 | 0.567 | 0.184 | 0.114 | 0.209 | 0.154 | 0.0451 | 0.0106 | Rend.du transp. | Voiture, moyenne
63.008 | 869dd3a6-bab4-4514-b4a0-ed9fa2016c98 | Personenwagen, Benzin | Transportleistung | pkm | 360 | 237 | 89.5 | 34.2 | 0.965 | 0.636 | 0.196 | 0.134 | 0.05 | 0.012 | 0.0173 | 0.0207 | 0.915 | 0.624 | 0.178 | 0.113 | 0.222 | 0.168 | 0.0437 | 0.0104 | Rend.du transp. | Voiture, essence
63.014 | 18ca5284-0e6c-43b2-b7ab-269e77f63e1a | Personenwagen, Biogas | Transportleistung | pkm | 190 | 112 | 43.6 | 34.6 | 0.465 | 0.212 | 0.117 | 0.136 | 0.0519 | 0.0218 | 0.0079 | 0.0222 | 0.413 | 0.19 | 0.109 | 0.114 | 0.101 | 0.0677 | 0.0227 | 0.0101 | Rend.du transp. | Voiture, biogaz
63.009 | 9cb98357-d3a0-4e16-94a9-a980715308f4 | Personenwagen, Diesel | Transportleistung | pkm | 328 | 194 | 98.5 | 35.4 | 0.83 | 0.481 | 0.211 | 0.137 | 0.042 | 0.00213 | 0.0191 | 0.0208 | 0.788 | 0.479 | 0.192 | 0.117 | 0.19 | 0.131 | 0.0472 | 0.011 | Rend.du transp. | Voiture, gasoil
63.016 | 67d5599d-922b-4edf-8eb0-47c89d5e6e68 | Personenwagen, elektrisch, Strom CH-Verbrauchermix | Transportleistung | pkm | 252 | 78.3 | 139 | 34.2 | 0.746 | 0.33 | 0.283 | 0.134 | 0.11 | 0.0708 | 0.0186 | 0.0206 | 0.636 | 0.259 | 0.265 | 0.113 | 0.0907 | 0.0196 | 0.0607 | 0.0104 | Rend.du transp. | Voiture, électrique, électricité CH mix de consommation
63.021 | 19859d9e-a517-424e-bfd6-745d6b25220b | Personenwagen, elektrisch, Mix Stromprodukte aus erneuerbaren Energien | Transportleistung | pkm | 198 | 24.5 | 139 | 34.2 | 0.565 | 0.148 | 0.283 | 0.134 | 0.184 | 0.144 | 0.0186 | 0.0206 | 0.382 | 0.00411 | 0.265 | 0.113 | 0.0771 | 0.00598 | 0.0607 | 0.0104 | Rend.du transp. | Voiture, électrique, mix de produits électriques issus d'énergies renouvelables
63.015 | 32de6f5b-c02c-417f-87c4-5ecd27c9d3ba | Personenwagen, Erdgas | Transportleistung | pkm | 262 | 184 | 43.6 | 34.6 | 0.893 | 0.64 | 0.117 | 0.136 | 0.0364 | 0.00635 | 0.0079 | 0.0222 | 0.857 | 0.634 | 0.109 | 0.114 | 0.166 | 0.133 | 0.0227 | 0.0101 | Rend.du transp. | Voiture, gaz naturel
63.010 | 4d9335c4-23a4-4480-99f9-5fe46ddc3e2e | Regionalzug | Transportleistung | pkm | 37.6 | 19.5 | 2.53 | 15.6 | 0.203 | 0.164 | 0.00614 | 0.0325 | 0.144 | 0.138 | 0.00118 | 0.00474 | 0.0584 | 0.0257 | 0.00496 | 0.0277 | 0.00835 | 0.00145 | 0.00107 | 0.00584 | Rend.du transp. | Train régional
63.011 | 3d2cb5df-7a84-4d37-83bd-58f2a5e40496 | Reisebus | Transportleistung | pkm | 106 | 89.4 | 6.97 | 9.77 | 0.256 | 0.2 | 0.0217 | 0.0337 | 0.00617 | 0.000886 | 0.0031 | 0.00218 | 0.25 | 0.2 | 0.0186 | 0.0316 | 0.0608 | 0.0537 | 0.0031 | 0.00408 | Rend.du transp. | Autocar
63.017 | 7821129d-8499-4714-8f26-b0719e441ccf | Scooter, Benzin | Transportleistung | pkm | 255 | 233 | 20.1 | 2.08 | 0.431 | 0.367 | 0.0572 | 0.00684 | 0.0108 | 0.00704 | 0.00355 | 0.000178 | 0.421 | 0.36 | 0.0536 | 0.00667 | 0.126 | 0.114 | 0.0114 | 0.000955 | Rend.du transp. | Scooter, essence
63.012 | 3354a876-e67d-4ca1-b01b-538ba00b056e | Tram | Transportleistung | pkm | 123 | 70 | 6.18 | 47 | 0.486 | 0.362 | 0.0193 | 0.105 | 0.0916 | 0.0777 | 0.00257 | 0.0114 | 0.394 | 0.284 | 0.0168 | 0.0936 | 0.0429 | 0.0172 | 0.00274 | 0.023 | Rend.du transp. | Tram
63.013 | fffdbb46-664c-4d3d-b162-b5b17f4c56fa | Trolleybus | Transportleistung | pkm | 111 | 85.9 | 10.4 | 14.9 | 0.463 | 0.384 | 0.0325 | 0.0465 | 0.0899 | 0.0825 | 0.00465 | 0.00276 | 0.373 | 0.301 | 0.0279 | 0.0437 | 0.0298 | 0.0193 | 0.00465 | 0.00582 | Rend.du transp. | Trolleybus
64 |  | Personen-Transporte | [6 empty] | 0 | 0 | 0 | 0 | 0 | 0 | 0 | 0 | 0 | 0 | 0 | 0 | 0 | 0 | 0 | 0 |  | Transports de personnes
64.003 | c9b16d71-7646-49d1-a76a-bffddb54f015 | Autobus | Fahrleistung | km | 2620 | 2320 | 127 | 176 | 6.51 | 5.5 | 0.394 | 0.613 | 0.125 | 0.0243 | 0.0563 | 0.0439 | 6.38 | 5.47 | 0.337 | 0.569 | 1.59 | 1.46 | 0.0566 | 0.0721 | km parcourus | Autobus
64.001 | b98877be-44b0-4c98-b3a7-7c4d64c149df | Fernreisezug Schweiz | Fahrleistung | km | 6020 | 2810 | 670 | 2540 | 23.9 | 16.6 | 2.06 | 5.3 | 15 | 14 | 0.238 | 0.774 | 8.94 | 2.6 | 1.82 | 4.52 | 1.42 | 0.141 | 0.329 | 0.953 | km parcourus | Train de grand parcours Suisse
64.002 | 4f434c3e-0a1f-473e-b630-aec87735a841 | Fernreisezug Deutschland, ICE | Fahrleistung | km | 14900 | 10400 | 453 | 4120 | 37.3 | 30.1 | 1.22 | 5.93 | 8.1 | 7.62 | 0.0833 | 0.405 | 29.1 | 22.5 | 1.14 | 5.52 | 7.91 | 5.8 | 0.25 | 1.86 | km parcourus | Train de grand parcours Allemagne, ICE
64.004 | cdd00836-a3cf-4544-af00-c1d686b823f9 | Flugzeug, Durchschnitt | Fahrleistung | km | 68300 | 66800 | 135 | 1420 | 111 | 106 | 0.379 | 4.54 | 0.799 | 0.467 | 0.0325 | 0.3 | 110 | 105 | 0.346 | 4.24 | 58.2 | 57.3 | 0.0787 | 0.849 | km parcourus | Avion passagers, moyenne
64.005 | 05c80ab2-fcb7-48e4-90b6-ffed90ea9544 | Flugzeug, Kurzstrecke | Fahrleistung | km | 53700 | 50900 | 90.8 | 2670 | 104 | 94.9 | 0.256 | 8.52 | 1 | 0.42 | 0.0208 | 0.563 | 103 | 94.5 | 0.236 | 7.96 | 44.1 | 42.4 | 0.0534 | 1.6 | km parcourus | Transport aérien, courte distance
64.020 | 40142491-1abe-4ed0-a06c-7ea0281320df | Flugzeug, Mittelstrecke | Fahrleistung | km | 39800 | 39100 | 24 | 737 | 62.2 | 59.8 | 0.0679 | 2.35 | 0.425 | 0.264 | 0.0055 | 0.155 | 61.8 | 59.5 | 0.0624 | 2.19 | 34.1 | 33.6 | 0.0141 | 0.44 | km parcourus | Transport aérien, moyenne distance
64.006 | b443c65e-52c0-4483-8f00-a589e713d9b2 | Flugzeug, Langstrecke | Fahrleistung | km | 76000 | 75500 | 40.3 | 489 | 112 | 110 | 0.113 | 1.56 | 0.598 | 0.486 | 0.00971 | 0.103 | 111 | 109 | 0.104 | 1.46 | 65.9 | 65.6 | 0.0235 | 0.292 | km parcourus | Transport aérien, longue distance
64.018 | 04e3dafe-9a28-42cf-af8e-85174df74a5f | Helikopter, einmotorig | Einsatzzeit | h | 1270000 | 1260000 | 7430 | 0 | 3630 | 3610 | 21 | 0 | 17.6 | 15.9 | 1.7 | 0 | 3610 | 3590 | 19.3 | 0 | 967 | 962 | 4.37 | 0 | Heures de vol | Hélicoptère, monomoteur
64.019 | a4c4a7c7-edba-47b4-81e8-de2fd4b23ada | Helikopter, zweimotorig | Einsatzzeit | h | 1830000 | 1820000 | 8650 | 0 | 5200 | 5180 | 24.4 | 0 | 24.9 | 22.9 | 1.98 | 0 | 5180 | 5150 | 22.4 | 0 | 1410 | 1410 | 5.09 | 0 | Heures de vol | Hélicoptère, bimoteur
64.007 | 5efca70b-ee7e-4395-a795-4866ae9ade23 | Personenwagen, Durchschnitt | Fahrleistung | km | 556 | 352 | 149 | 55.5 | 1.46 | 0.92 | 0.323 | 0.216 | 0.0749 | 0.013 | 0.0288 | 0.0331 | 1.38 | 0.907 | 0.294 | 0.183 | 0.335 | 0.246 | 0.0721 | 0.017 | km parcourus | Voiture, moyenne
64.008 | e6ec944d-439d-4388-b161-f4837b964320 | Personenwagen, Benzin | Fahrleistung | km | 576 | 378 | 143 | 54.8 | 1.54 | 1.02 | 0.313 | 0.214 | 0.08 | 0.0192 | 0.0277 | 0.033 | 1.46 | 0.998 | 0.285 | 0.181 | 0.356 | 0.269 | 0.0699 | 0.0167 | km parcourus | Voiture, essence
64.014 | 212f2861-b439-41a0-95e2-f95ea533e23b | Personenwagen, Biogas | Fahrleistung | km | 304 | 179 | 69.7 | 55.3 | 0.744 | 0.339 | 0.187 | 0.218 | 0.083 | 0.0349 | 0.0126 | 0.0354 | 0.661 | 0.304 | 0.175 | 0.183 | 0.161 | 0.108 | 0.0363 | 0.0162 | km parcourus | Voiture, biogaz
64.009 | 450cb3ca-72ff-4a3d-a998-ab18f7f9de06 | Personenwagen, Diesel | Fahrleistung | km | 525 | 311 | 158 | 56.6 | 1.33 | 0.77 | 0.338 | 0.22 | 0.0672 | 0.00341 | 0.0305 | 0.0332 | 1.26 | 0.767 | 0.307 | 0.187 | 0.303 | 0.21 | 0.0756 | 0.0175 | km parcourus | Voiture, gasoil
64.016 | cdb7efe1-eca4-4e0a-9fc2-4ba23c7df0df | Personenwagen, elektrisch, Strom CH-Verbrauchermix | Fahrleistung | km | 403 | 125 | 223 | 54.8 | 1.19 | 0.527 | 0.453 | 0.214 | 0.176 | 0.113 | 0.0297 | 0.033 | 1.02 | 0.414 | 0.423 | 0.181 | 0.145 | 0.0314 | 0.097 | 0.0167 | km parcourus | Voiture, électrique, électricité CH mix de consommation
64.021 | 8c876651-0dc1-418d-8122-1fe556d6de2c | Personenwagen, elektrisch, Mix Stromprodukte aus erneuerbaren Energien | Fahrleistung | km | 317 | 39.2 | 223 | 54.8 | 0.904 | 0.238 | 0.453 | 0.214 | 0.294 | 0.231 | 0.0297 | 0.033 | 0.611 | 0.00657 | 0.423 | 0.181 | 0.123 | 0.00957 | 0.097 | 0.0167 | km parcourus | Voiture, électrique, mix de produits électriques issus d'énergies renouvelables
64.015 | 31e905ea-d939-4025-b658-fcb95cf5100c | Personenwagen, Erdgas | Fahrleistung | km | 419 | 294 | 69.7 | 55.3 | 1.43 | 1.02 | 0.187 | 0.218 | 0.0582 | 0.0102 | 0.0126 | 0.0354 | 1.37 | 1.01 | 0.175 | 0.183 | 0.266 | 0.214 | 0.0363 | 0.0162 | km parcourus | Voiture, gaz naturel
64.010 | 1b7e2339-c3e5-474f-b05f-e83111ec4d4c | Regionalzug | Fahrleistung | km | 2450 | 1270 | 164 | 1010 | 13.2 | 10.7 | 0.4 | 2.11 | 9.38 | 9 | 0.0769 | 0.309 | 3.8 | 1.68 | 0.323 | 1.8 | 0.544 | 0.0942 | 0.0694 | 0.38 | km parcourus | Train régional
64.011 | e538f236-bcbe-4fc4-a7ff-5997d784d387 | Reisebus | Fahrleistung | km | 2230 | 1880 | 146 | 205 | 5.37 | 4.21 | 0.455 | 0.708 | 0.13 | 0.0186 | 0.0652 | 0.0457 | 5.24 | 4.19 | 0.39 | 0.663 | 1.28 | 1.13 | 0.0652 | 0.0857 | km parcourus | Autocar
64.017 | 51079ea1-4dfc-4405-aff5-f104b7390cf0 | Scooter, Benzin | Fahrleistung | km | 281 | 257 | 22.2 | 2.29 | 0.475 | 0.404 | 0.0629 | 0.00753 | 0.0118 | 0.00775 | 0.00391 | 0.000196 | 0.463 | 0.396 | 0.059 | 0.00733 | 0.139 | 0.125 | 0.0125 | 0.00105 | km parcourus | Scooter, essence
64.012 | 9d0a23d2-9366-4c44-9db2-4a21a6aae5e8 | Tram | Fahrleistung | km | 4140 | 2360 | 208 | 1580 | 16.3 | 12.2 | 0.651 | 3.53 | 3.08 | 2.61 | 0.0866 | 0.382 | 13.3 | 9.55 | 0.564 | 3.15 | 1.44 | 0.578 | 0.0922 | 0.774 | km parcourus | Tram
64.013 | a45a9c9c-a8ae-470c-a9c1-47ad619227c7 | Trolleybus | Fahrleistung | km | 2110 | 1630 | 198 | 283 | 8.79 | 7.29 | 0.618 | 0.883 | 1.71 | 1.57 | 0.0884 | 0.0524 | 7.09 | 5.73 | 0.529 | 0.83 | 0.566 | 0.367 | 0.0884 | 0.111 | km parcourus | Trolleybus
Transportrechner: Mit den mobitool-Faktoren 2.1 (https://mobitool.ch) können die Umweltkennwerte pro Personenkilometer oder pro Tonnenkilometer für spezfische Auslastungen und Transportmittel berechnet werden. Calculateur de transport: les facteurs mobitool v.2.1 (https://mobitool.ch) permettent de calculer les données environnementales par personne-kilomètre ou par tonne-kilomètre pour des charges et des moyens de transport spécifiques.

## Entsorgung Déchets
|  | Ökobilanzdaten im Baubereich |  |  |  |  | KBOB / ecobau / IPB 2009/1:2022 | [5 empty] | KBOB / ecobau / IPB 2009/1:2022, Version 8.0 | [5 empty] | Données écobilans dans la construction
[5 empty] | Total | Summe |  | Total | Summe |  | Total, renewable | Total, renewable |  | Total, non-renewable | Total, non-renewable |  | IPCC GWP 100a, specific CF for aviation | IPCC GWP 100a, specific CF for aviation
[5 empty] | UBP | UBP |  | PEF-ges | PEF-ges |  | PEF-e | PEF-e |  | PEF-ne | PEF-ne |  | THG | THG
ID-Nummer | UUID-Nummer | Entsorgung | Bezug Référence | UBP'21 |  |  | Primärenergie Energie primaire | [8 empty] | Treibhausgas- emissionen |  |  | Traitement des déchets
No d'identi-fication |  |  |  | UBP'21 |  |  | gesamt |  |  | erneuerbar |  |  | nicht erneuerbar |  |  | Émissions de gaz
[7 empty] | globale |  |  | renouvelable |  |  | non renouvelable |  |  | à effet de serre
|  |  |  | Total | Herstellung | Entsorgung | Total | Herstellung | Entsorgung | Total | Herstellung | Entsorgung | Total | Herstellung | Entsorgung | Total | Herstellung | Entsorgung
|  |  |  | Total | Fabrication | Élimination | Total | Fabrication | Élimination | Total | Fabrication | Élimination | Total | Fabrication | Élimination | Total | Fabrication | Élimination
|  |  |  | UBP | UBP | UBP | kWh oil-eq | kWh oil-eq | kWh oil-eq | kWh oil-eq | kWh oil-eq | kWh oil-eq | kWh oil-eq | kWh oil-eq | kWh oil-eq | kg CO2-eq | kg CO2-eq | kg CO2-eq
91 |  | Entsorgung Baumaterialien | [16 empty] | Élimination des matériaux de construction
91.001 | a01298ea-acfc-4d72-8261-6c17cbccb6ea | Entsorgung, Asphalt, 0.1% Wasser, in Reaktordeponie | kg | 143 |  | 143 | 0.0878 |  | 0.0878 | 0.00245 |  | 0.00245 | 0.0854 |  | 0.0854 | 0.0193 |  | 0.0193 | Élimination, asphalte, 0,1% d'eau, dans une décharge bioactive
91.002 | 78c7e93f-5a39-4b5f-a287-e938195ebb75 | Entsorgung, 2K-Fliessbelag Industrie | m2 | 8240 |  | 8240 | 2.34 |  | 2.34 | 0.0816 |  | 0.0816 | 2.26 |  | 2.26 | 7.24 |  | 7.24 | Élimination, revêtement coulé à 2 comp. industrie
91.003 | 35fcc2a3-fb7f-44c7-bd03-424bdec5407b | Entsorgung, 2K-Fliessbelag Wohnen | m2 | 4540 |  | 4540 | 1.51 |  | 1.51 | 0.0613 |  | 0.0613 | 1.45 |  | 1.45 | 3.87 |  | 3.87 | Élimination, revêtement coulé à 2 comp. Habitation
91.004 | b8426ce9-72ae-4850-ac9d-e42844b46691 | Entsorgung, Bodenbelag organisch, Gummigranulat | m2 | 13400 |  | 13400 | 2.87 |  | 2.87 | 0.14 |  | 0.14 | 2.73 |  | 2.73 | 11.9 |  | 11.9 | Élimination, revêtement organique, granulés de caoutchouc
91.005 | 95d798f0-613a-4b29-9d69-909f679d0096 | Entsorgung, Bodenbelag, Hartbeton einschichtig | m2 | 2460 |  | 2460 | 3.17 |  | 3.17 | 0.127 |  | 0.127 | 3.04 |  | 3.04 | 0.733 |  | 0.733 | Élimination, revêtement, béton dur, 1 couche
91.006 | 5cf9857d-8408-419d-bc0c-d2a45e4880d0 | Entsorgung, Bodenbelag, Hartbeton zweischichtig | m2 | 3120 |  | 3120 | 4.03 |  | 4.03 | 0.162 |  | 0.162 | 3.87 |  | 3.87 | 0.932 |  | 0.932 | Élimination, revêtement, béton dur, 2 couches
91.007 | a98f8237-e0d8-44a9-b65e-f03a8701edbf | Entsorgung, Bodenbelag, Kautschuk | m2 | 3750 |  | 3750 | 0.991 |  | 0.991 | 0.0665 |  | 0.0665 | 0.925 |  | 0.925 | 3.19 |  | 3.19 | Élimination, revêtement, caoutchouc
91.008 | 003fa5ac-bd39-4612-af63-7898f9c0cd8a | Entsorgung, Korkparkett | m2 | 2130 |  | 2130 | 1.46 |  | 1.46 | 0.1 |  | 0.1 | 1.36 |  | 1.36 | 1.3 |  | 1.3 | Élimination, parquet en liège
91.009 | 4e962b23-a38b-4d02-a4b5-2fa8e9340a31 | Entsorgung, Bodenbelag, Kork PVC-beschichtet | m2 | 4060 |  | 4060 | 1.53 |  | 1.53 | 0.0971 |  | 0.0971 | 1.43 |  | 1.43 | 3.52 |  | 3.52 | Élimination, revêtement, liège, revêtement PVC
91.010 | 003fa5ac-bd39-4612-af63-7898f9c0cd8a | Entsorgung, Korkparkett | m2 | 2130 |  | 2130 | 1.46 |  | 1.46 | 0.1 |  | 0.1 | 1.36 |  | 1.36 | 1.3 |  | 1.3 | Élimination, revêtement, parquet en liège, huilé et vitrifié, 5,3 mm
91.011 | a7397935-d018-41bf-a0f0-3feb106ca72a | Entsorgung, Laminat, 5% Bindemittel | m2 | 2970 |  | 2970 | 1.56 |  | 1.56 | 0.108 |  | 0.108 | 1.45 |  | 1.45 | 2.3 |  | 2.3 | Élimination, revêtement, stratifiés, agent liant 5%
91.012 | 56afd8ac-dff6-4bb9-adeb-ee38ab57766b | Entsorgung, Linoleum, 15% Bindemittel | m2 | 728 |  | 728 | 0.473 |  | 0.473 | 0.0362 |  | 0.0362 | 0.437 |  | 0.437 | 0.516 |  | 0.516 | Élimination, revêtement, linoléum, agent liant 15%
91.013 | b6787db4-667c-43af-b68c-f00f4c4388c5 | Entsorgung, Holzparkett, 2-Schicht | m2 | 490 |  | 490 | 0.601 |  | 0.601 | 0.0376 |  | 0.0376 | 0.563 |  | 0.563 | 0.337 |  | 0.337 | Élimination, revêtement, parquet 2 plis
91.014 | 3e7171ad-ed71-46d8-b28c-c079577c0cba | Entsorgung, Holzparkett, 3-Schicht | m2 | 635 |  | 635 | 0.778 |  | 0.778 | 0.0487 |  | 0.0487 | 0.729 |  | 0.729 | 0.437 |  | 0.437 | Élimination, revêtement, parquet 3 plis
91.015 | 099f16a3-cc5d-42cd-b3fc-1a668156b832 | Entsorgung, Holzparkett Mosaik | m2 | 352 |  | 352 | 0.531 |  | 0.531 | 0.0343 |  | 0.0343 | 0.497 |  | 0.497 | 0.218 |  | 0.218 | Élimination, revêtement, parquet mosaïque
91.016 | 77a10b7f-2b36-4c87-aa8c-ed68e86fdce5 | Entsorgung, Kunststoffe, PVC | m2 | 7140 |  | 7140 | 3.5 |  | 3.5 | 0.303 |  | 0.303 | 3.19 |  | 3.19 | 6.22 |  | 6.22 | Élimination, plastique, PVC
91.017 | 722feeed-16c8-4363-ad53-7da0795a4f54 | Entsorgung, Steinholzboden | m2 | 935 |  | 935 | 1.21 |  | 1.21 | 0.0485 |  | 0.0485 | 1.16 |  | 1.16 | 0.279 |  | 0.279 | Élimination, revêtement de sol de xylolithe
91.018 | ad088f68-7d88-4698-8a08-a8f08dccc53d | Entsorgung, synthetische thermoplastische Beläge (TPO) | m2 | 10400 |  | 10400 | 0.668 |  | 0.668 | 0.0303 |  | 0.0303 | 0.638 |  | 0.638 | 10.1 |  | 10.1 | Élimination, revêtements synthétiques, thermoplastiques (POT)
91.019 | e7c3f19b-5847-4f17-b0aa-33dbf10755c3 | Entsorgung, Teppich Kunstfaser getuftet | m2 | 6470 |  | 6470 | 0.413 |  | 0.413 | 0.0187 |  | 0.0187 | 0.394 |  | 0.394 | 6.25 |  | 6.25 | Élimination, moquette en fibres synthétiques, tuftée
91.020 | e581c438-ace6-4414-943a-a70a1d92c2ab | Entsorgung, Teppich Nadelfilz | m2 | 4010 |  | 4010 | 0.255 |  | 0.255 | 0.0116 |  | 0.0116 | 0.244 |  | 0.244 | 3.87 |  | 3.87 | Élimination, moquette en feutre aiguilleté
91.021 | 3738e728-dd16-4179-a235-6c1d0fa3faa0 | Entsorgung, Teppich Naturfaser | m2 | 2070 |  | 2070 | 0.438 |  | 0.438 | 0.0241 |  | 0.0241 | 0.414 |  | 0.414 | 1.85 |  | 1.85 | Élimination, moquette en fibres naturelles
91.022 | 5be8e8bc-e8bf-406f-8666-a13fcd37ef33 | Entsorgung, Terrazzo | m2 | 4040 |  | 4040 | 5.21 |  | 5.21 | 0.21 |  | 0.21 | 5 |  | 5 | 1.21 |  | 1.21 | Élimination, terrazzo
91.023 | 3dbd555c-3d83-47cb-8f47-de6b9ac9e80b | Entsorgung, Farbe, 2 Schichten | m2 | 70.7 |  | 70.7 | 0.0174 |  | 0.0174 | 0.000674 |  | 0.000674 | 0.0167 |  | 0.0167 | 0.0562 |  | 0.0562 | Élimination, peinture sur bois, 2 couches
91.024 | d3210b98-28a2-47d4-81e9-0b8f601a0026 | Entsorgung, Gebäude, Aussentüre, Holz-Aluminium | m2 | 9270 |  | 9270 | 4.31 |  | 4.31 | 0.14 |  | 0.14 | 4.17 |  | 4.17 | 7.64 |  | 7.64 | Élimination, bâtiment, portes extérieures bois-aluminium
91.025 | 010ef9a7-4fea-4301-b243-a82d65a89553 | Entsorgung, Gebäude, Aussentüre, Holz-Glas | m2 | 12100 |  | 12100 | 6.63 |  | 6.63 | 0.321 |  | 0.321 | 6.31 |  | 6.31 | 9.7 |  | 9.7 | Élimination, bâtiment, portes extérieures bois-verre
91.026 | 4d884042-c49f-4e3d-956e-c7dba78e4558 | Entsorgung, Baumaterialien, mineralisch, unspezifisch | kg | 42.5 |  | 42.5 | 0.0548 |  | 0.0548 | 0.00221 |  | 0.00221 | 0.0526 |  | 0.0526 | 0.0127 |  | 0.0127 | Élimination, bâtiment, brique en terre cuite, élimination
91.027 | 3d30351d-cafa-42a0-827a-cc18689ae8f0 | Entsorgung, Dichtungsbahnen und Schutzfolien, Dampfbremse Bitumen | kg | 2430 |  | 2430 | 0.281 |  | 0.281 | 0.0148 |  | 0.0148 | 0.266 |  | 0.266 | 2.33 |  | 2.33 | Élimination, feuilles d'étanchéité et de protection, frein de vapeur en bitume
91.028 | 1e192cce-42ea-4a95-b0c4-e194a105d2c3 | Entsorgung, Dämmstoff, organisch, Polystyrol | kg | 3280 |  | 3280 | 0.213 |  | 0.213 | 0.0117 |  | 0.0117 | 0.202 |  | 0.202 | 3.09 |  | 3.09 | Élimination, matériau isolant, organique, polystyrène
91.029 | a8d6a4c6-d97c-4268-9c6d-d1a268234d1c | Entsorgung, Gebäude, Fensterrahmen, Holz | m2 | 7120 |  | 7120 | 2.03 |  | 2.03 | 0.0357 |  | 0.0357 | 2 |  | 2 | 5.89 |  | 5.89 | Élimination, bâtiment, cadre de fenêtre bois
91.029.01 | 526ad119-1bcf-421d-877c-22c247cdfac2 | Entsorgung, Gebäude, Fensterrahmen, Holz, Saphir integral 67/55, G. Baumgartner AG | m2 | 3960 |  | 3960 | 1.25 |  | 1.25 | 0.0221 |  | 0.0221 | 1.23 |  | 1.23 | 3.36 |  | 3.36 | Élimination, bâtiment, cadre de fenêtre bois, saphir intégral 67/55, G. Baumgartner SA
91.030 | bd9b3e68-ae56-4e14-a31d-ca9333836112 | Entsorgung, Gebäude, Fensterrahmen, Holz-Metall | m2 | 8230 |  | 8230 | 1.93 |  | 1.93 | 0.0369 |  | 0.0369 | 1.89 |  | 1.89 | 7.11 |  | 7.11 | Élimination, bâtiment, cadre de fenêtre bois-métal
91.030.01 | 3bd1c233-4e3a-451e-8056-4a9e93735e70 | Entsorgung, Gebäude, Fensterrahmen, Holz-Metall, Saphir integral 55/55, G. Baumgartner AG | m2 | 7640 |  | 7640 | 1.49 |  | 1.49 | 0.0309 |  | 0.0309 | 1.46 |  | 1.46 | 6.9 |  | 6.9 | Élimination, bâtiment, cadre de fenêtre bois, saphir intégral 55/55, G. Baumgartner SA
91.031 | 5bfcf82d-c454-44ea-bf8a-59ab7b866700 | Entsorgung, Gebäude, Fensterrahmen, Plastik | m2 | 11800 |  | 11800 | 5.8 |  | 5.8 | 0.494 |  | 0.494 | 5.31 |  | 5.31 | 10.2 |  | 10.2 | Élimination, bâtiment, cadre de fenêtre plastique
91.032 | aa77d618-69ee-45e9-bc95-cf60448b8b7b | Entsorgung, Flachglas | kg | 68.8 |  | 68.8 | 0.121 |  | 0.121 | 0.0121 |  | 0.0121 | 0.109 |  | 0.109 | 0.0191 |  | 0.0191 | Élimination, verre plat
91.033 | 97eb1ae9-6aa7-463e-b374-d0393e7677ed | Entsorgung, Verbundmaterialien, organisch-mineralisch | kg | 85.2 |  | 85.2 | 0.18 |  | 0.18 | 0.00977 |  | 0.00977 | 0.17 |  | 0.17 | 0.0357 |  | 0.0357 | Élimination, matériaux composites, organique-minéral
91.034 | 9a8194ad-fa59-4b76-81ab-bf90828a66e6 | Entsorgung, Gebäude, Innentüre, Holz, Glaseinsatz, Holzrahmen | m2 | 8890 |  | 8890 | 5.51 |  | 5.51 | 0.279 |  | 0.279 | 5.24 |  | 5.24 | 6.92 |  | 6.92 | Élimination, bâtiment, portes intérieures bois-verre
91.035 | 43870507-ab22-4dd0-a18c-47bbd63c6f6d | Entsorgung, Gebäude, Innentüre, Holz, Holzrahmen | m2 | 6700 |  | 6700 | 3.57 |  | 3.57 | 0.125 |  | 0.125 | 3.44 |  | 3.44 | 5.39 |  | 5.39 | Élimination, bâtiment, portes intérieures bois, cadre en bois
91.036 | 6b475240-a65f-4615-97f3-f7cd9c23aeb5 | Entsorgung, Dämmstoff, mineralisch | kg | 116 |  | 116 | 0.143 |  | 0.143 | 0.0107 |  | 0.0107 | 0.133 |  | 0.133 | 0.0592 |  | 0.0592 | Élimination, matériaux isolant, minéral
91.037 | 4d011b18-4a60-4cbc-9b58-62f5e44707f9 | Entsorgung, Dichtungsbahnen und Schutzfolien, Dampfbremse PE | kg | 2810 |  | 2810 | 0.22 |  | 0.22 | 0.0111 |  | 0.0111 | 0.209 |  | 0.209 | 2.67 |  | 2.67 | Élimination, feuilles d'étanchéité et de protection, frein de vapeur en PE
91.038 | 209e4e0e-e304-4802-9e4b-dfbd1774476e | Entsorgung, Kunststoffrohre, PE oder PP | kg | 2450 |  | 2450 | 0.223 |  | 0.223 | 0.0143 |  | 0.0143 | 0.209 |  | 0.209 | 2.37 |  | 2.37 | Élimination, tuyau plastique en PE ou PP
91.039 | 7704410d-ca12-47b9-8842-d9e3bb207934 | Entsorgung, Wäremdämmstoffe Polyurethan | kg | 2920 |  | 2920 | 0.699 |  | 0.699 | 0.0176 |  | 0.0176 | 0.682 |  | 0.682 | 2.65 |  | 2.65 | Élimination, isolant thermique de polyuréthane
91.040 | 0f44ef21-9727-4946-9900-1669e6ccc057 | Entsorgung, Kunststoff-Rohre, PVC | kg | 2370 |  | 2370 | 1.2 |  | 1.2 | 0.103 |  | 0.103 | 1.1 |  | 1.1 | 2.1 |  | 2.1 | Élimination, tuyau plastique en PVC
91.041 | 24661f49-326f-4468-a418-3eb02ae57034 | Entsorgung, Spanplatte, 10% Bindemittel | kg | 106 |  | 106 | 0.104 |  | 0.104 | 0.00624 |  | 0.00624 | 0.0977 |  | 0.0977 | 0.0798 |  | 0.0798 | Élimination, plaque de serrage, agent liant 10%
91.042 | 99f9afb8-ad57-4766-96c8-feae3ecb4293 | Entsorgung, Isolierverglasung 2-fach, Float/ESG, Ug-Wert 1.1 W/m2K, Dicke 24 mm | m2 | 4910 |  | 4910 | 2.93 |  | 2.93 | 0.277 |  | 0.277 | 2.66 |  | 2.66 | 3.6 |  | 3.6 | Élimination, vitrage isolant 2-IV, verre ESG, U<1.1 W/m2K, 24 mm d'épaisseur
91.043 | 729e5258-8c92-425c-b5fb-cda724c5a3c9 | Entsorgung, Isolierverglasung 2-fach, Float/ESG/VSG, Ug-Wert 1.1 W/m2K | m2 | 8730 |  | 8730 | 4.55 |  | 4.55 | 0.424 |  | 0.424 | 4.12 |  | 4.12 | 6.68 |  | 6.68 | Élimination, vitrage isolant 2-IV, verre ESG/VSG, U<1.1 W/m2K,
91.044 | 075eeb03-e60c-41cb-b090-dd79220aa9b9 | Entsorgung, Isolierverglasung 3-fach, Ug-Wert 0.5 W/m2K, Dicke 36 mm | m2 | 6830 |  | 6830 | 4.35 |  | 4.35 | 0.412 |  | 0.412 | 3.93 |  | 3.93 | 4.92 |  | 4.92 | Élimination, vitrage isolant 3-IV, U<0.5 W/m2K, 36 mm d'épaisseur
91.045 | 2bee840a-b381-44bb-94a8-768b61249e6e | Entsorgung, Kleb-, Dichtstoffe, Anstriche | kg | 236 |  | 236 | 0.0581 |  | 0.0581 | 0.00225 |  | 0.00225 | 0.0558 |  | 0.0558 | 0.187 |  | 0.187 | Élimination, colles, produits d'étanchéité, peintures
91.046 | 5e673d60-4bfa-431a-92a4-bcf1396b6065 | Entsorgung, Papier | kg | 161 |  | 161 | 0.178 |  | 0.178 | 0.0137 |  | 0.0137 | 0.165 |  | 0.165 | 0.0709 |  | 0.0709 | Élimination, papier
91.047 | 75d64862-a067-4515-800e-e348c169c592 | Entsorgung, Brettschichtholz verleimt | kg | 73.8 |  | 73.8 | 0.0971 |  | 0.0971 | 0.00615 |  | 0.00615 | 0.091 |  | 0.091 | 0.0492 |  | 0.0492 | Élimination, lamellé-collé
91.048 | 5dad4016-bb3f-428b-8ce7-e6fa607cd4a8 | Entsorgung, Dreischichtplatte | kg | 80.3 |  | 80.3 | 0.0985 |  | 0.0985 | 0.00617 |  | 0.00617 | 0.0923 |  | 0.0923 | 0.0553 |  | 0.0553 | Élimination, panneau tricouche
91.049 | cb17caf2-3c16-45d5-bb83-21a700087314 | Entsorgung, Holzfaserplatte hart | kg | 68.4 |  | 68.4 | 0.096 |  | 0.096 | 0.00614 |  | 0.00614 | 0.0899 |  | 0.0899 | 0.0441 |  | 0.0441 | Élimination, panneau de fibres dur
91.050 | 0a8ca23a-29a5-4772-ad17-14d45b2f9675 | Entsorgung, Faserplatte mittlerer Dichte (MDF) | kg | 128 |  | 128 | 0.108 |  | 0.108 | 0.0063 |  | 0.0063 | 0.102 |  | 0.102 | 0.1 |  | 0.1 | Élimination, panneau de fibres de compacité moyenne
91.051 | 767c3db2-3fa6-4794-b335-c7fc627c2884 | Entsorgung, Weichfaserplatte | kg | 227 |  | 227 | 0.164 |  | 0.164 | 0.0126 |  | 0.0126 | 0.151 |  | 0.151 | 0.0921 |  | 0.0921 | Élimination, panneau de fibres souple
91.052 | ab405cb5-781c-478d-ba5c-a69c699e0dcb | Entsorgung, Holz und Holzwerkstoffe, Massivholz | kg | 62.9 |  | 62.9 | 0.0949 |  | 0.0949 | 0.00612 |  | 0.00612 | 0.0888 |  | 0.0888 | 0.039 |  | 0.039 | Élimination, bois et matériaux dérivés, bois massif
91.053 | dd05cdef-42e4-435d-ad3e-a995129aa16f | Entsorgung, Holz und Holzwerkstoffe, Massivholz | kg | 62.9 |  | 62.9 | 0.0949 |  | 0.0949 | 0.00612 |  | 0.00612 | 0.0888 |  | 0.0888 | 0.039 |  | 0.039 | Élimination, bois et matériaux dérivés, bois massif
91.054 | 3e47bffc-9b96-426f-a1ce-df95c97d3927 | Entsorgung, Holz und Holzwerkstoffe, Massivholz | kg | 62.9 |  | 62.9 | 0.0949 |  | 0.0949 | 0.00612 |  | 0.00612 | 0.0888 |  | 0.0888 | 0.039 |  | 0.039 | Élimination, bois et matériaux dérivés, bois massif
91.054.01 | 7954238c-6340-4d1d-abd2-f20ca491d8a7 | Entsorgung, Holz und Holzwerkstoffe, Massivholz | kg | 62.9 |  | 62.9 | 0.0949 |  | 0.0949 | 0.00612 |  | 0.00612 | 0.0888 |  | 0.0888 | 0.039 |  | 0.039 | Élimination, bois et matériaux dérivés, bois massif
91.055 | 986f6924-563e-45e3-88fd-c0e1077dfc13 | Entsorgung, Holz und Holzwerkstoffe, Massivholz | kg | 62.9 |  | 62.9 | 0.0949 |  | 0.0949 | 0.00612 |  | 0.00612 | 0.0888 |  | 0.0888 | 0.039 |  | 0.039 | Élimination, bois et matériaux dérivés, bois massif
91.056 | 24661f49-326f-4468-a418-3eb02ae57034 | Entsorgung, Spanplatte, 10% Bindemittel | kg | 106 |  | 106 | 0.104 |  | 0.104 | 0.00624 |  | 0.00624 | 0.0977 |  | 0.0977 | 0.0798 |  | 0.0798 | Élimination, plaque de serrage, agent liant 10%
91.057 | f7057476-7245-4741-9b6a-f613434e0a50 | Entsorgung, Spanplatte, 10% Bindemittel, 3.5% MF-gebunden | kg | 122 |  | 122 | 0.105 |  | 0.105 | 0.00627 |  | 0.00627 | 0.0985 |  | 0.0985 | 0.0945 |  | 0.0945 | Élimination, plaque de serrage, agent liant 10%, 3,5% résine MF
91.058 | 24661f49-326f-4468-a418-3eb02ae57034 | Entsorgung, Spanplatte, 10% Bindemittel | kg | 106 |  | 106 | 0.104 |  | 0.104 | 0.00624 |  | 0.00624 | 0.0977 |  | 0.0977 | 0.0798 |  | 0.0798 | Élimination, plaque de serrage, agent liant 10%
91.059 | 4d884042-c49f-4e3d-956e-c7dba78e4558 | Entsorgung, Baumaterialien, mineralisch, unspezifisch | kg | 42.5 |  | 42.5 | 0.0548 |  | 0.0548 | 0.00221 |  | 0.00221 | 0.0526 |  | 0.0526 | 0.0127 |  | 0.0127 | Élimination, matériaux de construction, minéral, non spécifique
91.060 | 23800a6e-e765-44ac-bb0c-4514d6ba9236 | Entsorgung, Beton | kg | 35.6 |  | 35.6 | 0.0539 |  | 0.0539 | 0.00193 |  | 0.00193 | 0.052 |  | 0.052 | 0.0127 |  | 0.0127 | Élimination, béton
91.061 | 23800a6e-e765-44ac-bb0c-4514d6ba9236 | Entsorgung, Beton | kg | 35.6 |  | 35.6 | 0.0539 |  | 0.0539 | 0.00193 |  | 0.00193 | 0.052 |  | 0.052 | 0.0127 |  | 0.0127 | Élimination, béton
91.062 | 7b2d5397-4e21-452a-966e-c66b19a7ebbf | Entsorgung, Kies und Sand | kg | 40.2 |  | 40.2 | 0.0548 |  | 0.0548 | 0.00226 |  | 0.00226 | 0.0526 |  | 0.0526 | 0.0126 |  | 0.0126 | Élimination, gravier et sable
91.063 | baca1d8d-2a52-4a93-8409-2dd825684fd0 | Entsorgung, Gipsfaserplatte | kg | 71.5 |  | 71.5 | 0.0823 |  | 0.0823 | 0.00418 |  | 0.00418 | 0.0781 |  | 0.0781 | 0.0186 |  | 0.0186 | Élimination, plaque de plâtre armé de fibres
91.064 | 2980d04b-3389-4dbc-8209-8b86f5e275dd | Entsorgung, Gipskartonplatte | kg | 71.7 |  | 71.7 | 0.082 |  | 0.082 | 0.00417 |  | 0.00417 | 0.0778 |  | 0.0778 | 0.0187 |  | 0.0187 | Élimination, plaque de plâtre cartonné
91.065 | 4d884042-c49f-4e3d-956e-c7dba78e4558 | Entsorgung, Baumaterialien, mineralisch, unspezifisch | kg | 42.5 |  | 42.5 | 0.0548 |  | 0.0548 | 0.00221 |  | 0.00221 | 0.0526 |  | 0.0526 | 0.0127 |  | 0.0127 | Élimination, matériaux de construction, minéral, non spécifique
91.066 | 93a5e8bf-109a-4202-a206-d1cb0a850cfa | Entsorgung, Mörtel, Putze | kg | 42.5 |  | 42.5 | 0.0545 |  | 0.0545 | 0.00208 |  | 0.00208 | 0.0524 |  | 0.0524 | 0.0127 |  | 0.0127 | Élimination, mortier, crépi
91.067 | 93a5e8bf-109a-4202-a206-d1cb0a850cfa | Entsorgung, Mörtel, Putze | kg | 42.5 |  | 42.5 | 0.0545 |  | 0.0545 | 0.00208 |  | 0.00208 | 0.0524 |  | 0.0524 | 0.0127 |  | 0.0127 | Élimination, mortier, crépi
91.068 | 7b2d5397-4e21-452a-966e-c66b19a7ebbf | Entsorgung, Kies und Sand | kg | 40.2 |  | 40.2 | 0.0548 |  | 0.0548 | 0.00226 |  | 0.00226 | 0.0526 |  | 0.0526 | 0.0126 |  | 0.0126 | Élimination, gravier et sable
91.069 | 273ab3a7-dc7e-496d-b68c-2d92694a5e7b | Entsorgung, Gips-Wandbauplatte / Vollgipsplatte | kg | 71.3 |  | 71.3 | 0.0825 |  | 0.0825 | 0.00419 |  | 0.00419 | 0.0783 |  | 0.0783 | 0.0185 |  | 0.0185 | Élimination, plaque de plâtre murale / plaque de plâtre massif
91.070 | 4d884042-c49f-4e3d-956e-c7dba78e4558 | Entsorgung, Baumaterialien, mineralisch, unspezifisch | kg | 42.5 |  | 42.5 | 0.0548 |  | 0.0548 | 0.00221 |  | 0.00221 | 0.0526 |  | 0.0526 | 0.0127 |  | 0.0127 | Élimination, matériaux de construction, minéral, non spécifique
91.071 | b71a32c8-15e4-4141-bfe5-557c74f8431e | Entsorgung, GFK-Fassadenplatte | kg | 2500 |  | 2500 | 0.285 |  | 0.285 | 0.0121 |  | 0.0121 | 0.272 |  | 0.272 | 2.29 |  | 2.29 | Élimination, panneau de façade renforcé de fibre de verre (PRV)
91.073 | fd62007b-148f-478e-af3f-45fed95d9c95 | Entsorgungsmix, Hanfbeton | kg | 1.69 |  | 1.69 | 0.000312 |  | 0.000312 | 1.6e-05 |  | 1.6e-05 | 0.000296 |  | 0.000296 | 7.32e-05 |  | 7.32e-05 | Élimination, béton chaux-chanvre
91.074 | 5feb171f-fb93-4ae9-9606-ade610366f9c | Entsorgung, Baugrubensicherung, Bohrpfahlwand, gespriesst | m2 | 167000 |  | 167000 | 257 |  | 257 | 9.21 |  | 9.21 | 248 |  | 248 | 60.5 |  | 60.5 | Élimination, blindage de fouille, paroi parisienne, étayé
91.075 | a9fa5556-e923-4f8c-8562-e1a2e217b120 | Entsorgung, Baugrubensicherung, Bohrpfahlwand, unverankert | m2 | 167000 |  | 167000 | 257 |  | 257 | 9.21 |  | 9.21 | 248 |  | 248 | 60.5 |  | 60.5 | Élimination, blindage de fouille, paroi parisienne, flottant
91.076 | e0407a08-2358-4f18-abb5-9359623f8521 | Entsorgung, Baugrubensicherung, Bohrpfahlwand, verankert | m2 | 111000 |  | 111000 | 170 |  | 170 | 6.08 |  | 6.08 | 164 |  | 164 | 40 |  | 40 | Élimination, blindage de fouille, paroi parisienne, fixe
91.077 | 9e9e12a4-91ba-448f-8420-68dcd9cb43af | Entsorgung, Baugrubensicherung, Nagelwand | m2 | 24300 |  | 24300 | 37.3 |  | 37.3 | 1.34 |  | 1.34 | 35.9 |  | 35.9 | 8.78 |  | 8.78 | Élimination, blindage de fouille, paroi clouée
91.078 | c63d45fe-fa9f-4783-be81-2f678bfa1209 | Entsorgung, Baugrubensicherung, Rühlwand, auskragend | m2 | 39000 |  | 39000 | 59.8 |  | 59.8 | 2.17 |  | 2.17 | 57.6 |  | 57.6 | 14.2 |  | 14.2 | Élimination, blindage de fouille, paroi berlinoise, en porte-à-faux
91.079 | 682e72b9-5360-4879-a1da-b3daf3f60eb3 | Entsorgung, Baugrubensicherung, Rühlwand, gespriesst | m2 | 22800 |  | 22800 | 35 |  | 35 | 1.26 |  | 1.26 | 33.8 |  | 33.8 | 8.26 |  | 8.26 | Élimination, blindage de fouille, paroi berlinoise, étayé
91.080 | b0c410a0-4c6c-4713-bffd-81c6ae5a70ae | Entsorgung, Baugrubensicherung, Rühlwand, verankert | m2 | 26400 |  | 26400 | 40.5 |  | 40.5 | 1.45 |  | 1.45 | 39 |  | 39 | 9.54 |  | 9.54 | Élimination, blindage de fouille, paroi berlinoise, fixe
91.081 | ad48cbe8-45f5-4b3f-8ad1-30b82c66a724 | Entsorgung, Baugrubensicherung, Schlitzwand, 400mm | m2 | 84200 |  | 84200 | 129 |  | 129 | 4.63 |  | 4.63 | 124 |  | 124 | 30.3 |  | 30.3 | Élimination, blindage de fouille, paroi moulée, 400 mm
91.082 | cdee8745-0ef3-4ea7-ae6a-3b43b90438c3 | Entsorgung, Baugrubensicherung, Schlitzwand, 800mm | m2 | 166000 |  | 166000 | 254 |  | 254 | 9.13 |  | 9.13 | 245 |  | 245 | 59.9 |  | 59.9 | Élimination, blindage de fouille, paroi moulée, 800 mm
91.083 | 08044c3f-ac5f-46c1-9102-332b17c5a007 | Entsorgung, Baugrubensicherung, Spundwand, auskragend | m2 | 1690 |  | 1690 | 4.25 |  | 4.25 | 0.089 |  | 0.089 | 4.16 |  | 4.16 | 1.06 |  | 1.06 | Élimination, blindage de fouille, paroi de palplanche, en porte-à-faux
91.084 | 3349bf62-de58-42dd-9789-e719d7f794c7 | Entsorgung, Baugrubensicherung, Spundwand, gespriesst | m2 | 926 |  | 926 | 2.33 |  | 2.33 | 0.0487 |  | 0.0487 | 2.28 |  | 2.28 | 0.58 |  | 0.58 | Élimination, blindage de fouille, paroi de palplanche, étayé
91.085 | f160a202-597d-4644-9fc3-26ddac9bdacd | Entsorgung, Baugrubensicherung, Spundwand, verankert | m2 | 5450 |  | 5450 | 10.3 |  | 10.3 | 0.295 |  | 0.295 | 10 |  | 10 | 2.49 |  | 2.49 | Élimination, blindage de fouille, paroi de palplanche, fixe
91.086 | 81a359c4-b208-4e5d-9958-b24b6dea0eef | Entsorgung, Tiefgründung, Mikrobohrpfahl | m | 0 |  | 0 | 0 |  | 0 | 0 |  | 0 | 0 |  | 0 | 0 |  | 0 | Élimination, fondations profondes, micropieu
91.087 | 82e5cfa1-3a50-4ae4-ac65-8e990536633d | Entsorgung, Tiefgründung, Ortbetonbohrpfahl, 700 mm | m | 0 |  | 0 | 0 |  | 0 | 0 |  | 0 | 0 |  | 0 | 0 |  | 0 | Élimination, fondations profondes, pieu coulé sur site, 700 mm
91.088 | 982fa366-70c1-4b05-9ec8-76533c8a9fe1 | Entsorgung, Tiefgründung, Ortbetonbohrpfahl, 900 mm | m | 0 |  | 0 | 0 |  | 0 | 0 |  | 0 | 0 |  | 0 | 0 |  | 0 | Élimination, fondations profondes, pieu coulé sur site, 900 mm
91.089 | e225d4b1-626a-40cc-818d-76456a2e9133 | Entsorgung, Tiefgründung, Ortbetonbohrpfahl, 1200 mm | m | 0 |  | 0 | 0 |  | 0 | 0 |  | 0 | 0 |  | 0 | 0 |  | 0 | Élimination, fondations profondes, pieu coulé sur site, 1200 mm
91.090 | 7d83892b-a870-485c-a12c-efb869530785 | Entsorgung, Tiefgründung, Ortbetonverdrängungspfahl 560/480 mm | m | 0 |  | 0 | 0 |  | 0 | 0 |  | 0 | 0 |  | 0 | 0 |  | 0 | Élimination, fondations profondes, pieux forés vissés, 560/480 mm
91.091 | 646af472-6029-4bfb-9c36-ab2c14ccf87d | Entsorgung, Tiefgründung, Ortbetonverdrängungspfahl 660/580 mm | m | 0 |  | 0 | 0 |  | 0 | 0 |  | 0 | 0 |  | 0 | 0 |  | 0 | Élimination, fondations profondes, pieux forés vissés, 660/580 mm
91.092 | 5f505161-d8d3-470b-a6d1-63278715ee40 | Entsorgung, Tiefgründung, Rüttelstopfsäule | m | 0 |  | 0 | 0 |  | 0 | 0 |  | 0 | 0 |  | 0 | 0 |  | 0 | Élimination, fondations profondes, colonnes ballastées
91.093 | 7b9f2135-d271-44e9-bbda-592ff42c6e43 | Entsorgung, Tiefgründung, Vorgefertigter Betonpfahl | m | 0 |  | 0 | 0 |  | 0 | 0 |  | 0 | 0 |  | 0 | 0 |  | 0 | Élimination, fondations profondes, pieu en béton préfabriqué
91.094 | 478c9d7e-ec47-44d4-a0d4-24f248b0de9a | Entsorgung, Wasserhaltung, Pumphöhe 2.5 m | m3 | 0 |  | 0 | 0 |  | 0 | 0 |  | 0 | 0 |  | 0 | 0 |  | 0 | Élimination, épuisement des eaux, hauteur de refoulement, 2,5 m
91.095 | 7ca08c00-8499-4067-84bb-a846dfd02252 | Entsorgung, Wasserhaltung, Pumphöhe 5 m | m3 | 0 |  | 0 | 0 |  | 0 | 0 |  | 0 | 0 |  | 0 | 0 |  | 0 | Élimination, épuisement des eaux, hauteur de refoulement, 5 m
91.096 | ca1acbbd-ce70-4794-befe-b0396a762735 | Entsorgung, Wasserhaltung, Pumphöhe 7.5 m | m3 | 0 |  | 0 | 0 |  | 0 | 0 |  | 0 | 0 |  | 0 | 0 |  | 0 | Élimination, épuisement des eaux, hauteur de refoulement, 7,5 m
91.097 | bd66de9c-f8a8-43c7-8ec9-630d9f95eaa2 | Entsorgung, Wasserhaltung, Pumphöhe 10 m | m3 | 0 |  | 0 | 0 |  | 0 | 0 |  | 0 | 0 |  | 0 | 0 |  | 0 | Élimination, épuisement des eaux, hauteur de refoulement, 10 m
91.098 | 93a5e8bf-109a-4202-a206-d1cb0a850cfa | Entsorgung, Mörtel, Putze | kg | 42.5 |  | 42.5 | 0.0545 |  | 0.0545 | 0.00208 |  | 0.00208 | 0.0524 |  | 0.0524 | 0.0127 |  | 0.0127 | Élimination, mortier, crépi
91.099 | 93a5e8bf-109a-4202-a206-d1cb0a850cfa | Entsorgung, Mörtel, Putze | kg | 42.5 |  | 42.5 | 0.0545 |  | 0.0545 | 0.00208 |  | 0.00208 | 0.0524 |  | 0.0524 | 0.0127 |  | 0.0127 | Élimination, mortier, crépi
91.100 | 93a5e8bf-109a-4202-a206-d1cb0a850cfa | Entsorgung, Mörtel, Putze | kg | 42.5 |  | 42.5 | 0.0545 |  | 0.0545 | 0.00208 |  | 0.00208 | 0.0524 |  | 0.0524 | 0.0127 |  | 0.0127 | Élimination, mortier, crépi
91.101 | 4d884042-c49f-4e3d-956e-c7dba78e4558 | Entsorgung, Baumaterialien, mineralisch, unspezifisch | kg | 42.5 |  | 42.5 | 0.0548 |  | 0.0548 | 0.00221 |  | 0.00221 | 0.0526 |  | 0.0526 | 0.0127 |  | 0.0127 | Élimination, matériaux de construction, minéral, non spécifique
91.102 | 4d884042-c49f-4e3d-956e-c7dba78e4558 | Entsorgung, Baumaterialien, mineralisch, unspezifisch | kg | 42.5 |  | 42.5 | 0.0548 |  | 0.0548 | 0.00221 |  | 0.00221 | 0.0526 |  | 0.0526 | 0.0127 |  | 0.0127 | Élimination, matériaux de construction, minéral, non spécifique
91.103 | a2152355-16b7-4e33-997d-b9c7520a5360 | Entsorgung, Fassadenplatte, Aluverbund, 4 mm | m2 | 8270 |  | 8270 | 0.921 |  | 0.921 | 0.0511 |  | 0.0511 | 0.87 |  | 0.87 | 7.65 |  | 7.65 | Élimination, panneau de façade, en aluminium, 4 mm
91.104 | 14c17dd3-c748-4c9f-b1c1-3b69c44ebe37 | Entsorgung, Sonnenschutz, Ausstellstoren motorisiert | m2 | 2110 |  | 2110 | 0.571 |  | 0.571 | 0.0296 |  | 0.0296 | 0.542 |  | 0.542 | 1.91 |  | 1.91 | Élimination, protection solaire, stores à projection avec moteur
91.105 | fe8c885f-217a-4c9a-a4d5-248da90ff7fe | Entsorgung, Gebäude, Fensterrahmen, Aluminium | m2 | 16200 |  | 16200 | 2.09 |  | 2.09 | 0.107 |  | 0.107 | 1.98 |  | 1.98 | 14.9 |  | 14.9 | Élimination, bâtiment, cadre de fenêtre en aluminium
91.105.01 | 6f76addf-4512-41ee-bdd2-7a83efc813c8 | Entsorgung, Gebäude, Fensterrahmen Aluminium, WICLINE 75evo, hergestellt mit Hydro CIRCAL 75R | m2 | 6240 |  | 6240 | 0.495 |  | 0.495 | 0.0156 |  | 0.0156 | 0.48 |  | 0.48 | 5.98 |  | 5.98 | Élimination, bâtiment, cadre de fenêtre en aluminium, WICLINE 75evo, fabriqué avec Hydro CIRCAL 75R
91.106 | b2b4a259-2d73-476b-90e2-71ab78c401cf | Entsorgung, HPL-Fassadenplatten | m2 | 15000 |  | 15000 | 3.26 |  | 3.26 | 0.205 |  | 0.205 | 3.05 |  | 3.05 | 12.6 |  | 12.6 | Élimination, panneaux de façade stratifiés
91.107 | d4466292-b968-457d-b1a5-25c9ebdce5f5 | Entsorgung, Isolierverglasung 2-fach, Ug-Wert 1.1 W/m2K, Dicke 18 mm | m2 | 4090 |  | 4090 | 2.85 |  | 2.85 | 0.272 |  | 0.272 | 2.58 |  | 2.58 | 2.84 |  | 2.84 | Élimination, double vitrage, U<1.1 W/m2K, épaisseur 18 mm
91.108 | 99f9afb8-ad57-4766-96c8-feae3ecb4293 | Entsorgung, Isolierverglasung 2-fach, Float/ESG, Ug-Wert 1.1 W/m2K, Dicke 24 mm | m2 | 4910 |  | 4910 | 2.93 |  | 2.93 | 0.277 |  | 0.277 | 2.66 |  | 2.66 | 3.6 |  | 3.6 | Élimination, double vitrage, verre ESG, U<1.1 W/m2K
91.109 | 729e5258-8c92-425c-b5fb-cda724c5a3c9 | Entsorgung, Isolierverglasung 2-fach, Float/ESG/VSG, Ug-Wert 1.1 W/m2K | m2 | 8730 |  | 8730 | 4.55 |  | 4.55 | 0.424 |  | 0.424 | 4.12 |  | 4.12 | 6.68 |  | 6.68 | Élimination, double vitrage, verre ESG/VSG, U<1.1 W/m2K
91.110 | 87a93f0c-893b-4e50-837c-d0cf0cd30887 | Entsorgung, Isolierverglasung 3-fach, Ug-Wert 0.6 W/m2K, Dicke 40 mm | m2 | 7680 |  | 7680 | 4.44 |  | 4.44 | 0.417 |  | 0.417 | 4.02 |  | 4.02 | 5.7 |  | 5.7 | Élimination, triple vitrage, U<0.6 W/m2K, épaisseur 40 mm
91.111 | 87a93f0c-893b-4e50-837c-d0cf0cd30887 | Entsorgung, Isolierverglasung 3-fach, Ug-Wert 0.6 W/m2K, Dicke 40 mm | m2 | 7680 |  | 7680 | 4.44 |  | 4.44 | 0.417 |  | 0.417 | 4.02 |  | 4.02 | 5.7 |  | 5.7 | Élimination, triple vitrage, U<0.6 W/m2K, épaisseur 40 mm
91.112 | 87a93f0c-893b-4e50-837c-d0cf0cd30887 | Entsorgung, Isolierverglasung 3-fach, Ug-Wert 0.6 W/m2K, Dicke 40 mm | m2 | 7680 |  | 7680 | 4.44 |  | 4.44 | 0.417 |  | 0.417 | 4.02 |  | 4.02 | 5.7 |  | 5.7 | Élimination, triple vitrage, U<0.6 W/m2K, épaisseur 40 mm
91.113 | d238b2e0-d242-4109-828b-ce9cb5cd24bc | Entsorgung, Isolierverglasung 3-fach, Float/ESG/VSG, Ug-Wert 0.6 W/m2K | m2 | 11500 |  | 11500 | 6.05 |  | 6.05 | 0.564 |  | 0.564 | 5.48 |  | 5.48 | 8.78 |  | 8.78 | Élimination, triple vitrage, verre ESG/VSG, U<0.6 W/m2K
91.114 | d238b2e0-d242-4109-828b-ce9cb5cd24bc | Entsorgung, Isolierverglasung 3-fach, Float/ESG/VSG, Ug-Wert 0.6 W/m2K | m2 | 11500 |  | 11500 | 6.05 |  | 6.05 | 0.564 |  | 0.564 | 5.48 |  | 5.48 | 8.78 |  | 8.78 | Élimination, triple vitrage, verre ESG/VSG, U<0.6 W/m2K
91.115 | ddda1cdf-e89b-494e-b873-b0659df41cf2 | Entsorgung, Sonnenschutz, Lamellenstoren motorisiert | m2 | 1620 |  | 1620 | 0.459 |  | 0.459 | 0.0259 |  | 0.0259 | 0.434 |  | 0.434 | 1.47 |  | 1.47 | Élimination, protection solaire, stores vénitiens avec moteur
91.116 | 50a54c67-de9a-46b2-ab7e-1d8696e19274 | Entsorgung, Putzträgerplatte kunstharzgebunden | m2 | 268 |  | 268 | 0.345 |  | 0.345 | 0.0139 |  | 0.0139 | 0.331 |  | 0.331 | 0.0799 |  | 0.0799 | Élimination, panneau de support de crépis, liant en résine synthétique
91.117 | 5b0ca6d0-723a-4248-9751-fa32f78fbda9 | Entsorgung, Putzträgerplatte mineralisch gebunden | m2 | 612 |  | 612 | 0.789 |  | 0.789 | 0.0318 |  | 0.0318 | 0.757 |  | 0.757 | 0.183 |  | 0.183 | Élimination, panneau de support de crépis, liant en matière minérale
91.118 | 777bf620-1820-4379-bd61-90b504263dd5 | Entsorgung, Sonnenschutz, Rollladen motorisiert | m2 | 800 |  | 800 | 0.428 |  | 0.428 | 0.022 |  | 0.022 | 0.406 |  | 0.406 | 0.694 |  | 0.694 | Élimination, protection solaire, contrevent sur enrouleur avec moteur
91.119 | 2d970d5f-06b6-432b-b610-d591b65d087e | Entsorgung, Aerogel-Vlies | kg | 408 |  | 408 | 0.186 |  | 0.186 | 0.012 |  | 0.012 | 0.174 |  | 0.174 | 0.289 |  | 0.289 | Élimination, fibres d'aérogel
91.120 | 4d884042-c49f-4e3d-956e-c7dba78e4558 | Entsorgung, Baumaterialien, mineralisch, unspezifisch | kg | 42.5 |  | 42.5 | 0.0548 |  | 0.0548 | 0.00221 |  | 0.00221 | 0.0526 |  | 0.0526 | 0.0127 |  | 0.0127 | Élimination, matériaux de construction, minéral, non spécifique
91.121 | faf83785-ff24-4c48-93b4-5bce2980f09f | Entsorgung, Flachsfaser-Dämmung | kg | 370 |  | 370 | 0.167 |  | 0.167 | 0.0126 |  | 0.0126 | 0.154 |  | 0.154 | 0.235 |  | 0.235 | Élimination, isolation lin
91.122 | 037e9c7e-1615-48e1-9c43-fc8a0121a87c | Entsorgungsmix, Strohballenwand | kg | 0 |  | 0 | 0 |  | 0 | 0 |  | 0 | 0 |  | 0 | 0 |  | 0 | Élimination, mur en botte de paille
91.123 | 7573f608-a7a7-4039-b885-8057b596d3c9 | Entsorgung, Abfalltrennsystem | Stk. | 8760 |  | 8760 | 0.926 |  | 0.926 | 0.0531 |  | 0.0531 | 0.873 |  | 0.873 | 8.13 |  | 8.13 | Élimination, système de tri des déchets
91.124 | 3f154c07-dffa-4c23-afc0-22b4aa93fe24 | Entsorgung, Arbeitsplatte Chromstahl, Standard | m2 | 1420 |  | 1420 | 1.55 |  | 1.55 | 0.0827 |  | 0.0827 | 1.47 |  | 1.47 | 1.05 |  | 1.05 | Élimination, plan de travail en acier chromé, standard
91.125 | 01916c88-5c61-40bd-a52e-e2a3448897be | Entsorgung, Arbeitsplatte Kompositwerkstoff (auf Aluminiumhydroxidbasis) | m2 | 20800 |  | 20800 | 4.73 |  | 4.73 | 0.237 |  | 0.237 | 4.49 |  | 4.49 | 19.2 |  | 19.2 | Élimination, plan de travail en matériau composite (base: hydroxyde d'aluminium)
91.126 | acd8c65f-0258-4eef-8354-f2df3d0bbd18 | Entsorgung, Arbeitsplatte kunstharzbeschichtet | m2 | 1550 |  | 1550 | 1.33 |  | 1.33 | 0.0796 |  | 0.0796 | 1.25 |  | 1.25 | 1.2 |  | 1.2 | Élimination, plan de travail en résine synthétique
91.127 | af2339f9-4255-423e-8797-638d1aff6c87 | Entsorgung, Arbeitsplatte Massivholz | m2 | 1480 |  | 1480 | 2.23 |  | 2.23 | 0.144 |  | 0.144 | 2.09 |  | 2.09 | 0.915 |  | 0.915 | Élimination, plan de travail en bois massif
91.128 | 4d884042-c49f-4e3d-956e-c7dba78e4558 | Entsorgung, Baumaterialien, mineralisch, unspezifisch | kg | 42.5 |  | 42.5 | 0.0548 |  | 0.0548 | 0.00221 |  | 0.00221 | 0.0526 |  | 0.0526 | 0.0127 |  | 0.0127 | Élimination, matériaux de construction, minéral, non spécifique
91.129 | 2cdb2aed-b63e-493d-bd30-b1acc2b9d7b8 | Entsorgung, Dampfabzug | Stk. | 17700 |  | 17700 | 1.35 |  | 1.35 | 0.0392 |  | 0.0392 | 1.31 |  | 1.31 | 17.1 |  | 17.1 | Élimination, hotte de ventilation
91.130 | 2283f375-c34e-4b4d-9439-a0e521c88060 | Entsorgung, Küche, Massivholz, 16-teilig | Stk. | 62600 |  | 62600 | 40.7 |  | 40.7 | 2.49 |  | 2.49 | 38.3 |  | 38.3 | 51.3 |  | 51.3 | Élimination, cuisine, bois massif, 16 éléments
91.131 | b3ded809-9658-4b32-aaf8-8135c648ec4f | Entsorgung, Küche, Metall, 16-teilig | Stk. | 54300 |  | 54300 | 5.4 |  | 5.4 | 0.264 |  | 0.264 | 5.13 |  | 5.13 | 51 |  | 51 | Élimination, cuisine, métal, 16 éléments
91.132 | cb9debb6-596a-4165-8b4e-b1b8fa2ba75f | Entsorgung, Küche, Spanplatte, 16-teilig | Stk. | 91000 |  | 91000 | 59.7 |  | 59.7 | 3.53 |  | 3.53 | 56.2 |  | 56.2 | 74.8 |  | 74.8 | Élimination, cuisine, bois reconstitué, 16 éléments
91.133 | 1c10aa94-be14-4423-b831-60da23feb448 | Entsorgung, Spüle Chromstahl | Stk. | 5330 |  | 5330 | 0.747 |  | 0.747 | 0.0358 |  | 0.0358 | 0.711 |  | 0.711 | 4.92 |  | 4.92 | Élimination, armoire-évier en acier chromé
91.134 | ba4d673f-f8a5-4eba-8e33-f62908f025a6 | Entsorgung, Spüle Kompositwerkstoff (auf Gesteinsmehlbasis) | Stk. | 595 |  | 595 | 0.767 |  | 0.767 | 0.0309 |  | 0.0309 | 0.736 |  | 0.736 | 0.178 |  | 0.178 | Élimination, armoire-évier en matières composites (base: poudre de roche)
91.135 | 40c388ca-1b6c-4cc4-850d-133764ad0fa8 | Entsorgung, Fassade, Pfosten-Riegel, Alu/Glas | m2 | 15500 |  | 15500 | 5.72 |  | 5.72 | 0.49 |  | 0.49 | 5.23 |  | 5.23 | 13.1 |  | 13.1 | Élimination, façade, à montants et traverses, aluminium/verre
91.136 | 4d884042-c49f-4e3d-956e-c7dba78e4558 | Entsorgung, Baumaterialien, mineralisch, unspezifisch | kg | 42.5 |  | 42.5 | 0.0548 |  | 0.0548 | 0.00221 |  | 0.00221 | 0.0526 |  | 0.0526 | 0.0127 |  | 0.0127 | Élimination, matériaux de construction, minéral, non spécifique
91.137 | 54944784-a169-4fcd-9f95-272358f13be2 | Entsorgung, Faserzement | kg | 67.8 |  | 67.8 | 0.0544 |  | 0.0544 | 0.0016 |  | 0.0016 | 0.0528 |  | 0.0528 | 0.0132 |  | 0.0132 | Élimination des déchets, ciment à fibres
91.138 | 7e214a50-cc8b-4c38-ba43-5bf194b0c562 | Entsorgung, Ziegel | kg | 35.6 |  | 35.6 | 0.0539 |  | 0.0539 | 0.00193 |  | 0.00193 | 0.052 |  | 0.052 | 0.0127 |  | 0.0127 | Élimination des déchets, briques
91.139 | 93a5e8bf-109a-4202-a206-d1cb0a850cfa | Entsorgung, Mörtel, Putze | kg | 42.5 |  | 42.5 | 0.0545 |  | 0.0545 | 0.00208 |  | 0.00208 | 0.0524 |  | 0.0524 | 0.0127 |  | 0.0127 | Élimination, mortier, crépi
91.140 | d11f16cc-563a-4635-866b-e1d595c299fa | Entsorgung, Fassade, mineralisch, Kalkstein | m2 | 3310 |  | 3310 | 4.28 |  | 4.28 | 0.172 |  | 0.172 | 4.1 |  | 4.1 | 0.989 |  | 0.989 | Élimination, façade, minéral, calcaire
91.141 | 0021359e-e3f5-407e-9614-77dc5996b2a3 | Entsorgung, Nichteisenmetalle | kg | 19.8 |  | 19.8 | 0.0322 |  | 0.0322 | 0.000788 |  | 0.000788 | 0.0314 |  | 0.0314 | 0.00792 |  | 0.00792 | Élimination, métaux non ferreux
91.142 | 74342283-a09d-4b68-bf6d-84790d0d0e4a | Entsorgung, Armierungsstahl | kg | 19.5 |  | 19.5 | 0.0526 |  | 0.0526 | 0.00202 |  | 0.00202 | 0.0505 |  | 0.0505 | 0.0122 |  | 0.0122 | Élimination, acier d'armature
91.143 | 28742fa8-00ad-430f-b715-57692bb97188 | Entsorgung, Stahl | kg | 11.1 |  | 11.1 | 0.0278 |  | 0.0278 | 0.000582 |  | 0.000582 | 0.0272 |  | 0.0272 | 0.00693 |  | 0.00693 | Élimination, acier
91.144 | 97eb1ae9-6aa7-463e-b374-d0393e7677ed | Entsorgung, Verbundmaterialien, organisch-mineralisch | kg | 85.2 |  | 85.2 | 0.18 |  | 0.18 | 0.00977 |  | 0.00977 | 0.17 |  | 0.17 | 0.0357 |  | 0.0357 | Élimination, matériaux composites, organique-minéral
91.145 | 24661f49-326f-4468-a418-3eb02ae57034 | Entsorgung, Spanplatte, 10% Bindemittel | kg | 106 |  | 106 | 0.104 |  | 0.104 | 0.00624 |  | 0.00624 | 0.0977 |  | 0.0977 | 0.0798 |  | 0.0798 | Élimination, plaque de serrage, 10% d'agent liant
91.146 | 2bee840a-b381-44bb-94a8-768b61249e6e | Entsorgung, Kleb-, Dichtstoffe, Anstriche | kg | 236 |  | 236 | 0.0581 |  | 0.0581 | 0.00225 |  | 0.00225 | 0.0558 |  | 0.0558 | 0.187 |  | 0.187 | Élimination, colles, produits d'étanchéité, peintures
91.147 | 5de93f24-3849-4152-a42c-d10d5208c228 | Entsorgung, Dichtungsbahnen und Schutzfolien, EPDM | kg | 3240 |  | 3240 | 0.237 |  | 0.237 | 0.0133 |  | 0.0133 | 0.224 |  | 0.224 | 3.1 |  | 3.1 | Élimination, bandes d'étanchéité et de protection, EPDM
91.148 | 0da2c550-2b2f-4c45-a6dc-241faeb1c1f2 | Entsorgung, Dichtungsbahnen und Schutzfolien, Polyolefin | kg | 2810 |  | 2810 | 0.22 |  | 0.22 | 0.0111 |  | 0.0111 | 0.209 |  | 0.209 | 2.67 |  | 2.67 | Élimination, bandes d'étanchéité et de protection, polyoléfine
91.149 | f41438d7-0f87-40c3-8c32-60d918767c1a | Entsorgung, Kraft-Papier | kg | 206 |  | 206 | 0.185 |  | 0.185 | 0.0128 |  | 0.0128 | 0.172 |  | 0.172 | 0.058 |  | 0.058 | Élimination, papier kraft
91.150 | 4489bc31-62a9-4c01-9519-08e09867ed4c | Entsorgung, Korkplatte | kg | 172 |  | 172 | 0.161 |  | 0.161 | 0.0125 |  | 0.0125 | 0.148 |  | 0.148 | 0.0387 |  | 0.0387 | Élimination, panneau de liège
91.151 | 1e192cce-42ea-4a95-b0c4-e194a105d2c3 | Entsorgung, Dämmstoff, organisch, Polystyrol | kg | 3280 |  | 3280 | 0.213 |  | 0.213 | 0.0117 |  | 0.0117 | 0.202 |  | 0.202 | 3.09 |  | 3.09 | Élimination, matériau d'isolation, organique, polystyrène
91.152 | ad5b0a1d-aa8a-4a81-bc6a-8aaa57c55d32 | Entsorgung, Keramikziegel | m2 | 13800 |  | 13800 | 17.8 |  | 17.8 | 0.715 |  | 0.715 | 17 |  | 17 | 4.11 |  | 4.11 | Élimination, tuiles en céramique
91.153 | 68cd58c5-afc6-4b8b-8994-cba5ad18475b | Entsorgung, Kunststeinziegel | m2 | 19600 |  | 19600 | 25.3 |  | 25.3 | 1.02 |  | 1.02 | 24.3 |  | 24.3 | 5.86 |  | 5.86 | Élimination, tuiles en pierre artificielle
91.154 | 850fc18d-9374-4063-ba8a-9c58c4d4a9c2 | Entsorgung, Natursteinziegel | m2 | 1720 |  | 1720 | 2.22 |  | 2.22 | 0.0893 |  | 0.0893 | 2.13 |  | 2.13 | 0.514 |  | 0.514 | Élimination, tuiles en pierre naturelle
91.155 | 50811299-6478-4ff1-907b-54cee1e16329 | Entsorgung, Kunststoff-Rohre, ABS | kg | 2980 |  | 2980 | 0.76 |  | 0.76 | 0.0213 |  | 0.0213 | 0.739 |  | 0.739 | 2.75 |  | 2.75 | Élimination, tuyaux en plastique, ABS
91.156 | 0f44ef21-9727-4946-9900-1669e6ccc057 | Entsorgung, Kunststoff-Rohre, PVC | kg | 2370 |  | 2370 | 1.2 |  | 1.2 | 0.103 |  | 0.103 | 1.1 |  | 1.1 | 2.1 |  | 2.1 | Élimination, tuyaux en plastique, PVC
91.157 | 7e925aba-3085-46c3-bd73-78b1dbea89f9 | Entsorgung, Farbe, 1 Schicht | m2 | 59 |  | 59 | 0.0145 |  | 0.0145 | 0.000562 |  | 0.000562 | 0.014 |  | 0.014 | 0.0468 |  | 0.0468 | Élimination, peinture, 1 couche
91.158 | ec61c6dc-4005-4590-8b05-c3b01ce1be63 | Entsorgung, Kunststoffe aus reinen Kohlenwasserstoffen | kg | 3090 |  | 3090 | 0.224 |  | 0.224 | 0.0137 |  | 0.0137 | 0.21 |  | 0.21 | 2.92 |  | 2.92 | Élimination, matières plastiques d'hydrocarbures purs
91.159 | 39c2a498-02fc-46f0-9a76-14403c3d0c95 | Entsorgung, Kunststoffe, stickstoffhaltig | kg | 2910 |  | 2910 | 0.707 |  | 0.707 | 0.0198 |  | 0.0198 | 0.687 |  | 0.687 | 2.62 |  | 2.62 | Élimination, matières plastiques, contenant de l'azote
91.160 | 3e60836d-8866-4d22-be4b-f0974630a288 | Entsorgung, Polystyrol | kg | 3280 |  | 3280 | 0.222 |  | 0.222 | 0.0135 |  | 0.0135 | 0.208 |  | 0.208 | 3.08 |  | 3.08 | Élimination, polystyrène
91.161 | 4316ef40-6042-47c3-a649-280f74eaf4ee | Entsorgung, Arbeitsplatte Chromstahl, High-End | m2 | 708 |  | 708 | 1.78 |  | 1.78 | 0.0372 |  | 0.0372 | 1.74 |  | 1.74 | 0.444 |  | 0.444 | Élimination, plan de travail acier chromé, haut de gamme
91.162 | 6413a3a8-fda3-4122-8de2-0e7ebb4c9f0b | Entsorgung, Aussentüre, Aluminium, Glaseinsatz | m2 | 17300 |  | 17300 | 5.83 |  | 5.83 | 0.49 |  | 0.49 | 5.34 |  | 5.34 | 14.8 |  | 14.8 | Élimination, porte extérieure, aluminium, plaque de verre
91.163 | f11dfffa-a047-4837-93ca-6294b16a898f | Entsorgung, Aussentüre, Aluminium, Paneelfüllung | m2 | 10500 |  | 10500 | 0.818 |  | 0.818 | 0.0263 |  | 0.0263 | 0.792 |  | 0.792 | 10 |  | 10 | Élimination, porte extérieure, aluminium, remplissage des panneaux
91.164 | 82d54420-9f2c-4221-be57-b02ee77cc400 | Entsorgung, Gebäude, Aussentüre, Holz | m2 | 9270 |  | 9270 | 4.31 |  | 4.31 | 0.14 |  | 0.14 | 4.17 |  | 4.17 | 7.64 |  | 7.64 | Élimination, bâtiment, porte extérieure, bois
91.165 | 211af71d-db46-4278-b548-44f23a94f9dc | Entsorgung, Innentüre, Aluminium, Glaseinsatz | m2 | 10500 |  | 10500 | 3.94 |  | 3.94 | 0.339 |  | 0.339 | 3.6 |  | 3.6 | 8.71 |  | 8.71 | Élimination, porte intérieure, aluminium, vitrage
91.166 | f2a67c24-b656-4221-8c94-8f1ba870090a | Entsorgung, Gebäude, Funktionstüre, Holz, Holzrahmen | m2 | 8530 |  | 8530 | 5.05 |  | 5.05 | 0.181 |  | 0.181 | 4.87 |  | 4.87 | 6.86 |  | 6.86 | Élimination, bâtiment, porte fonctionnelle, bois, cadre en bois
91.167 | cd2df5e5-c052-443b-9ef4-aa10053f3d19 | Entsorgung, Gebäude, Funktionstüre, Holz, Stahlzarge | m2 | 7920 |  | 7920 | 4.52 |  | 4.52 | 0.173 |  | 0.173 | 4.35 |  | 4.35 | 6.46 |  | 6.46 | Élimination, bâtiment, porte fonctionnelle, bois, cadre en acier
91.168 | 43ae1faa-8f1b-4f9d-b731-5d86e546ce4d | Entsorgung, Gebäude, Innentüre, Holz, Glaseinsatz, Stahlzarge | m2 | 8270 |  | 8270 | 4.98 |  | 4.98 | 0.271 |  | 0.271 | 4.71 |  | 4.71 | 6.53 |  | 6.53 | Élimination, bâtiment, porte intérieure, bois, vitrage, cadre en acier
91.169 | 4278c9b8-0569-4f2a-ac9b-873cae422978 | Entsorgung, Gebäude, Innentüre, Holz, Stahlzarge | m2 | 6090 |  | 6090 | 3.04 |  | 3.04 | 0.117 |  | 0.117 | 2.92 |  | 2.92 | 5 |  | 5 | Élimination, bâtiment, porte intérieure, bois, cadre en acier
91.170 | 134ac362-4d2b-4762-8047-5cbeacb04e79 | Entsorgung, Rahmenverbreiterung, PVC | m2 | 33300 |  | 33300 | 13.5 |  | 13.5 | 1.06 |  | 1.06 | 12.5 |  | 12.5 | 30.1 |  | 30.1 | Élimination, élargissement du cadre, PVC
91.171 | 3037ef66-b732-4c43-9bcd-71ee7d1b68a8 | Entsorgung, Rahmenverbreiterung, Spanplatte | m2 | 7590 |  | 7590 | 3.65 |  | 3.65 | 0.123 |  | 0.123 | 3.52 |  | 3.52 | 6.59 |  | 6.59 | Élimination, élargissement du cadre, plaque de serrage
91.172 | 3d30351d-cafa-42a0-827a-cc18689ae8f0 | Entsorgung, Dichtungsbahnen und Schutzfolien, Dampfbremse Bitumen | kg | 2430 |  | 2430 | 0.281 |  | 0.281 | 0.0148 |  | 0.0148 | 0.266 |  | 0.266 | 2.33 |  | 2.33 | Élimination, feuilles d'étanchéité et de protection, frein de vapeur en bitume
91.173 | 6b475240-a65f-4615-97f3-f7cd9c23aeb5 | Entsorgung, Dämmstoff, mineralisch | kg | 116 |  | 116 | 0.143 |  | 0.143 | 0.0107 |  | 0.0107 | 0.133 |  | 0.133 | 0.0592 |  | 0.0592 | Élimination, matériau d'isolation, minéral
91.174 | 209e4e0e-e304-4802-9e4b-dfbd1774476e | Entsorgung, Kunststoffrohre, PE oder PP | kg | 2450 |  | 2450 | 0.223 |  | 0.223 | 0.0143 |  | 0.0143 | 0.209 |  | 0.209 | 2.37 |  | 2.37 | Élimination, tuyaux en plastique, PE ou PP
91.175.01 | 3016deca-187a-4c67-8457-3aa9722811e0 | Entsorgung, Stabschichtholz, Buche, fagus | kg | 84.4 |  | 84.4 | 0.114 |  | 0.114 | 0.00691 |  | 0.00691 | 0.108 |  | 0.108 | 0.0615 |  | 0.0615 | Élimination, bois lamellé-collé, hêtre, fagus
91.176.01 | 2b39e573-68e1-4f6d-9ca7-2570fa043d03 | Entsorgung, Hanfsteine, Schönthaler AG | kg | 72.1 |  | 72.1 | 0.149 |  | 0.149 | 0.00431 |  | 0.00431 | 0.145 |  | 0.145 | 0.0334 |  | 0.0334 | Élimination, pierres de chanvre, Schönthaler AG
91.177.01 | 026c42b4-b5f1-4f78-865f-67fe7928864c | Entsorgung, Erdstein, aus gepresster Erde, Terrabloc | kg | 51.6 |  | 51.6 | 0.013 |  | 0.013 | 0 |  | 0 | 0.013 |  | 0.013 | 0.003 |  | 0.003 | Élimination, pierre de terre, en terre comprimée, Terrabloc
92 |  | Entsorgung Gebäudetechnik | [16 empty] | Élimination des éléments techniques du bâtiment
92.016 | 83746fa3-9c95-4de9-bd51-211d639b9e74 | Entsorgung, Abgabe über Heizkörper | m2 | 700 |  | 700 | 0.0298 |  | 0.0298 | 0.00271 |  | 0.00271 | 0.0271 |  | 0.0271 | 0.022 |  | 0.022 | Élimination, diffusion par le biais du corps de chauffe
92.018 | 0c858e00-c4a3-414b-b777-70b5c9b648a3 | Entsorgung, Abgabe über Heizkühldecke (ohne Gips- oder Metalldecke) | m2 | 141 |  | 141 | 0.0287 |  | 0.0287 | 0.00231 |  | 0.00231 | 0.0263 |  | 0.0263 | 0.134 |  | 0.134 | Élimination, diffusion par le biais du système de chauffage et de refroidissement au plafond
92.017 | 45d5e7e0-269d-4c18-b86f-7f77ee2726f0 | Entsorgung, Abgabe über Fussbodenheizung | m2 | 2090 |  | 2090 | 0.0882 |  | 0.0882 | 0.00215 |  | 0.00215 | 0.086 |  | 0.086 | 2.04 |  | 2.04 | Élimination, diffusion par le biais du chauffage au sol
92.023 | 3eba3c2f-f1a9-4d17-bb38-0df1074236d5 | Entsorgung, Abluftanlage Küche und Bad | m2 | 175 |  | 175 | 0.0082 |  | 0.0082 | 0.000263 |  | 0.000263 | 0.00793 |  | 0.00793 | 0.125 |  | 0.125 | Élimination, évacuation d'air cuisine et salle de bains
92.002 | 4664dfaa-6464-4612-af91-01a27d5a6624 | Entsorgung, Büro, aufwändige Installation, inkl. Apparate und Leitungen | m2 | 3950 |  | 3950 | 0.447 |  | 0.447 | 0.0205 |  | 0.0205 | 0.427 |  | 0.427 | 3.76 |  | 3.76 | Élimination, bureau, installation complexe, y c. appareils et conduites
92.001 | 827b547b-9603-42f2-b31d-19e81e647ae7 | Entsorgung, Büro, einfache Installation, inkl. Apparate und Leitungen | m2 | 1200 |  | 1200 | 0.122 |  | 0.122 | 0.00658 |  | 0.00658 | 0.115 |  | 0.115 | 1.15 |  | 1.15 | Élimination, bureau, installation simple, y c. appareils et conduites
92.020 | 66a6884d-9722-46e1-a6aa-bf908b02e262 | Entsorgung, Einzelraumlüfer Fenstermodell 10-30 m3/h, ohne Montage | Stk. | 6130 |  | 6130 | 1.41 |  | 1.41 | 0.0787 |  | 0.0787 | 1.33 |  | 1.33 | 5.48 |  | 5.48 | Élimination, ventilation pièce individuelle, modèle de fenêtre 10-30 m3/h, sans montage
92.004 | 436e1905-74b1-4503-8f50-739903faa863 | Entsorgung, Elektroanlagen Wohnen | m2 | 3630 |  | 3630 | 0.781 |  | 0.781 | 0.0622 |  | 0.0622 | 0.718 |  | 0.718 | 3.42 |  | 3.42 | Élimination, installations électriques habitation
92.005 | a79cf916-d764-4594-813e-dfddf9a28faa | Entsorgung, Elektroanlagen Büro | m2 | 1660 |  | 1660 | 0.864 |  | 0.864 | 0.0534 |  | 0.0534 | 0.811 |  | 0.811 | 1.47 |  | 1.47 | Élimination, installations électriques bureau
92.032 | 275d7298-1201-4d1b-99aa-8ac99abd44e8 | Entsorgung, Elektrospeicherofen 5kW | kg | 348 |  | 348 | 0.209 |  | 0.209 | 0.0187 |  | 0.0187 | 0.19 |  | 0.19 | 0.296 |  | 0.296 | Élimination, four électrique à accumulation 5kW
92.025 | 51379bb6-8d70-44ac-9708-315fe0bbf1dc | Entsorgung, Erdregister kurz zu Lüftungsanlage Büro (0.27 m/m2 EBF) | m2 | 3950 |  | 3950 | 1.96 |  | 1.96 | 0.126 |  | 0.126 | 1.84 |  | 1.84 | 2.81 |  | 2.81 | Élimination, registre de terre court pour ventilation bureau (0,27 m3/m2 SRE)
92.026 | b371fc7b-f4ec-4e3d-935d-b2a356d51d98 | Entsorgung, Erdregister lang zu Lüftungsanlage Büro (0.67 m/m2 EBF) | m2 | 9880 |  | 9880 | 4.91 |  | 4.91 | 0.314 |  | 0.314 | 4.59 |  | 4.59 | 7.02 |  | 7.02 | Élimination, registre de terre long pour ventilation bureau (0,67 m3/m2 SRE)
92.024 | c97e8f65-364e-44d4-b4b3-1239d17ae842 | Entsorgung, Erdregister zu Lüftungsanlage Wohnen | m2 | 2280 |  | 2280 | 1.13 |  | 1.13 | 0.0725 |  | 0.0725 | 1.06 |  | 1.06 | 1.62 |  | 1.62 | Élimination, registre de terre pour ventilation habitation
92.009 | d6de3012-0cb9-493f-ad46-5c1f5111b76c | Entsorgung, Erdsonden, für Sole-Wasser-Wärmepumpe | m | 5220 |  | 5220 | 1.57 |  | 1.57 | 0.284 |  | 0.284 | 1.29 |  | 1.29 | 2.56 |  | 2.56 | Élimination, sondes géothermiques
92.033 | 5a3f536a-b0b4-4a2b-a52d-a73ec594f9a3 | Entsorgung, Förder- und Schluckbrunnen für Grundwasser Wärmepumpe | Stk. | 107000 |  | 107000 | 49 |  | 49 | 4.17 |  | 4.17 | 44.8 |  | 44.8 | 95.7 |  | 95.7 | Élimination, puits de production et d'absorption pour la nappe souterraine, pompe à chaleur
92.027 | 9818b22c-2c59-404b-9d9a-e3ffb9bc5bfc | Entsorgung, Lüftungsanlage, spez. Luftmenge 1 m3/hm2 EBF | m2 | 591 |  | 591 | 0.154 |  | 0.154 | 0.00972 |  | 0.00972 | 0.144 |  | 0.144 | 0.338 |  | 0.338 | Élimination, ventilation, besoins en air 1 m3/hm2 SRE
92.028 | dd2e6556-33e9-41d9-93a5-7caec7045dbe | Entsorgung, Lüftungsanlage, spez. Luftmenge 2 m3/hm2 EBF | m2 | 828 |  | 828 | 0.211 |  | 0.211 | 0.0132 |  | 0.0132 | 0.198 |  | 0.198 | 0.475 |  | 0.475 | Élimination, ventilation, besoins en air 2 m3/hm2 SRE
92.029 | 5aaf4e12-5d8c-4717-822a-0ccdbfcfee53 | Entsorgung, Lüftungsanlage, spez. Luftmenge 4 m3/hm2 EBF | m2 | 1300 |  | 1300 | 0.326 |  | 0.326 | 0.0202 |  | 0.0202 | 0.306 |  | 0.306 | 0.748 |  | 0.748 | Élimination, ventilation, besoins en air 4 m3/hm2 SRE
92.030 | 2dd6873a-c7a4-4246-9d98-6b0455254463 | Entsorgung, Lüftungsanlage, spez. Luftmenge 6 m3/hm2 EBF | m2 | 1770 |  | 1770 | 0.442 |  | 0.442 | 0.0272 |  | 0.0272 | 0.414 |  | 0.414 | 1.02 |  | 1.02 | Élimination, ventilation, besoins en air 6 m3/hm2 SRE
92.031 | bb9e9e21-6402-4203-9c5d-c87a1dd8c4f0 | Entsorgung, Lüftungsanlage, spez. Luftmenge 8 m3/hm2 EBF | m2 | 2250 |  | 2250 | 0.557 |  | 0.557 | 0.0342 |  | 0.0342 | 0.522 |  | 0.522 | 1.29 |  | 1.29 | Élimination, ventilation, besoins en air 8 m3/hm2 SRE
92.021 | 7e5f8dca-73ba-4b41-aa60-508342336ac8 | Entsorgung, Lüftungsanlage Wohnen, Blechkanäle, inkl. Küchenabluft | m2 | 361 |  | 361 | 0.0729 |  | 0.0729 | 0.00549 |  | 0.00549 | 0.0674 |  | 0.0674 | 0.298 |  | 0.298 | Élimination, ventilation habitation, canaux en tôle, y c. évacuation d'air (cuisine)
92.022 | db5eaa81-b411-4f8e-9fc2-b451f492546b | Entsorgung, Lüftungsanlage Wohnen, PE-Kanäle, inkl. Küchenabluft | m2 | 781 |  | 781 | 0.0653 |  | 0.0653 | 0.00342 |  | 0.00342 | 0.0619 |  | 0.0619 | 0.723 |  | 0.723 | Élimination, ventilation habitation, canaux en HDPE, y c. évacuation d'air (cuisine)
92.012 | 7915f929-efb4-46a1-a751-5a9ab886375e | Entsorgung, Luft-Wasser Wärmepumpe 7 kW | Stk. | 845000 |  | 845000 | 62.4 |  | 62.4 | 5.14 |  | 5.14 | 57.2 |  | 57.2 | 824 |  | 824 | Élimination, pompe à chaleur air-eau 7 kW
92.013 | 65ba28c1-79be-4cc1-935c-0399e05b9747 | Entsorgung, Luft-Wasser Wärmepumpe 7 kW | kg | 3300 |  | 3300 | 0.244 |  | 0.244 | 0.0201 |  | 0.0201 | 0.224 |  | 0.224 | 3.22 |  | 3.22 | Élimination, pompe à chaleur air-eau 7 kW
92.010 | be52f026-9cce-4a36-a650-639ba98eb82f | Entsorgung, Sole-Wasser Wärmepumpe 7 kW | Stk. | 486000 |  | 486000 | 38.1 |  | 38.1 | 3.16 |  | 3.16 | 35 |  | 35 | 473 |  | 473 | Élimination, pompe à chaleur saumure-eau 7 kW
92.011 | 5d7ddb42-c247-49d7-9335-d9a2a3ddfdb8 | Entsorgung, Sole-Wasser Wärmepumpe 7 kW | kg | 3080 |  | 3080 | 0.241 |  | 0.241 | 0.02 |  | 0.02 | 0.221 |  | 0.221 | 2.99 |  | 2.99 | Élimination, pompe à chaleur saumure-eau 7 kW
92.015 | c4bcd5f1-7e86-4700-9b69-0e7b0cd0bd96 | Entsorgung, Verteilung Bürogebäude | m2 | 2020 |  | 2020 | 3 |  | 3 | 0.433 |  | 0.433 | 2.57 |  | 2.57 | 1.08 |  | 1.08 | Élimination, distribution bâtiment administratif
92.014 | 7591e617-334d-4547-a707-c587bee28ba3 | Entsorgung, Verteilung Wohngebäude | m2 | 1410 |  | 1410 | 2.51 |  | 2.51 | 0.369 |  | 0.369 | 2.14 |  | 2.14 | 0.695 |  | 0.695 | Élimination, distribution bâtiment d'habitation
92.006 | fb9def64-ded8-49be-af0f-f479578678e3 | Entsorgung, Wärmeerzeuger, spez. Leistungsbedarf 10 W/m2 | m2 | 36.5 |  | 36.5 | 0.00724 |  | 0.00724 | 0.000302 |  | 0.000302 | 0.00693 |  | 0.00693 | 0.00961 |  | 0.00961 | Élimination, producteur de chaleur, besoin spéc. en puissance 10 W/m2
92.007 | 857f08cf-6d4e-48df-b977-13cff4b97067 | Entsorgung, Wärmeerzeuger, spez. Leistungsbedarf 30 W/m2 | m2 | 110 |  | 110 | 0.0217 |  | 0.0217 | 0.000907 |  | 0.000907 | 0.0208 |  | 0.0208 | 0.0288 |  | 0.0288 | Élimination, producteur de chaleur, besoin spéc. en puissance 30 W/m2
92.008 | 5eadb692-c2d4-49e8-bad9-0eadcc3fe694 | Entsorgung, Wärmeerzeuger, spez. Leistungsbedarf 50 W/m2 | m2 | 183 |  | 183 | 0.0362 |  | 0.0362 | 0.00151 |  | 0.00151 | 0.0346 |  | 0.0346 | 0.048 |  | 0.048 | Élimination, producteur de chaleur, besoin spéc. en puissance 50 W/m2
92.019 | 31468ffc-ce06-4c79-8204-ef2dd49d4a2f | Entsorgung, Wärmeverteilung und Abgabe, Luftheizung | m2 | 613 |  | 613 | 0.00369 |  | 0.00369 | 0.000104 |  | 0.000104 | 0.00359 |  | 0.00359 | 0.0668 |  | 0.0668 | Élimination, distribution et diffusion de chaleur, chauffage à air
92.003 | 1299e0a4-de21-43d0-b3d0-2fb1428444bd | Entsorgung, Wohnen, inkl. Apparate und Leitungen | m2 | 1670 |  | 1670 | 0.307 |  | 0.307 | 0.0234 |  | 0.0234 | 0.283 |  | 0.283 | 1.54 |  | 1.54 | Élimination, habitation, y c. appareils et conduites
92.038 | 04fb57cc-1c38-49e3-95e9-429ad2134144 | Rücknahme und Recycling, CdTe PV Modul | kg | 542 |  | 542 | 1.39 |  | 1.39 | 0.0755 |  | 0.0755 | 1.31 |  | 1.31 | 0.297 |  | 0.297 | Collecte et recyclage, module photovoltaïque, tellurure de cadmium
92.037 | f21f8e08-16db-44cf-9d3f-3b557424e744 | Rücknahme und Recycling, c-Si PV Modul | kg | 358 |  | 358 | 0.429 |  | 0.429 | 0.0272 |  | 0.0272 | 0.402 |  | 0.402 | 0.26 |  | 0.26 | Collecte et recyclage, module photovoltaïque c-Si
92.039.01 | 704fe0f6-6ca5-4724-bc00-6b0708397a2b | Entsorgung, Fassadenunterkonstruktion, integriert, Eternit | m2 | 44 |  | 44 | 0.0031 |  | 0.0031 | 9.85e-05 |  | 9.85e-05 | 0.003 |  | 0.003 | 0.0422 |  | 0.0422 | Élimination, sous-construction de façade, intégrée, Eternit
92.039.02 | ff4537cb-5721-48d5-97dc-a7f1b439849b | Entsorgung, Fassadenunterkonstruktion, integriert, StoVentec Artline inlay | m2 | 99.7 |  | 99.7 | 0.00703 |  | 0.00703 | 0.000223 |  | 0.000223 | 0.0068 |  | 0.0068 | 0.0956 |  | 0.0956 | Élimination, sous-construction de façade, intégrée, StoVentec Artline inlay
92.039.03 | 3798fd73-4c2a-4826-aa18-f1e94957140d | Entsorgung, Fassadenunterkonstruktion, integriert, StoVentec Artline invisible | m2 | 99.7 |  | 99.7 | 0.00703 |  | 0.00703 | 0.000223 |  | 0.000223 | 0.0068 |  | 0.0068 | 0.0956 |  | 0.0956 | Élimination, sous-construction de façade, intégrée, StoVentec Artline invisible
92.039.04 | a13a70b5-4dbb-4800-89ee-f0ff63223ec1 | Entsorgung, Fassadenunterkonstruktion, integriert, mittelformatig, GFT | m2 | 1270 |  | 1270 | 0.0985 |  | 0.0985 | 0.00369 |  | 0.00369 | 0.0948 |  | 0.0948 | 1.22 |  | 1.22 | Élimination, sous-construction de façade, intégrée, format moyen, GFT
92.039.05 | d3ab9b5d-2a38-480a-9811-3628b49025e1 | Entsorgung, Fassadenunterkonstruktion, integriert, Vogelsang | m2 | 586 |  | 586 | 0.0413 |  | 0.0413 | 0.00131 |  | 0.00131 | 0.04 |  | 0.04 | 0.563 |  | 0.563 | Élimination, sous-construction de façade, intégrée, Vogelsang
92.039.06 | 46a91931-52cc-4452-ae03-5a61978ccd6d | Entsorgung, Fassadenunterkonstruktion, integriert, Betonuntergrund, Ecolite | m2 | 1200 |  | 1200 | 0.0847 |  | 0.0847 | 0.00269 |  | 0.00269 | 0.082 |  | 0.082 | 1.15 |  | 1.15 | Élimination, sous-construction de façade, intégrée, support en béton, Ecolite
92.039.07 | 472eb76d-e590-4589-894c-3a1b88eb5041 | Entsorgung, Fassadenunterkonstruktion, integriert, Backsteinuntergrund, Ecolite | m2 | 1790 |  | 1790 | 0.126 |  | 0.126 | 0.00401 |  | 0.00401 | 0.122 |  | 0.122 | 1.72 |  | 1.72 | Élimination, sous-construction de façade, intégrée, support en briques, Ecolite
92.039.08 | d5992e4d-9f89-4b06-b29b-aecc18c22715 | Entsorgung, Fassadenunterkonstruktion, integriert, Durchschnitt, Ecolite | m2 | 1550 |  | 1550 | 0.11 |  | 0.11 | 0.00348 |  | 0.00348 | 0.106 |  | 0.106 | 1.49 |  | 1.49 | Élimination, sous-construction de façade, intégrée, moyenne, Ecolite